## Sheet1
Condition_Status | Alloys | Phase | Tg | Tx | Tl | Rc | Dmax
Valid | Al88Co4Y8 | MG | 507 | NAN | 1189 | 6030 | 0.2
Valid | Al88Co5Y7 | MG | 522 | NAN | 1193 | 6990 | 0.23
Valid | Al86Ni8Y6 | MG | 494 | NAN | 1201 | 4160 | 0.26
Valid | Al88Ni4Y8 | MG | 465 | NAN | 1189 | 6860 | 0.2
Valid | Al86Ni9La5 | MG | 498 | NAN | 1115 | 3970 | 0.685
Valid | Al87Ni9Ce4 | MG | 468 | NAN | 1146 | 10200 | 0.29
Valid | Al87Ni8Ce5 | MG | 496 | NAN | 1142 | 6230 | 0.4
Valid | Al87Ni7Gd6 | MG | 488 | NAN | 1167 | 7010 | 0.3
Valid | Al85Ni10La5 | MG | 510 | NAN | 1177 | 4060 | 0.58
Valid | Al85Ni10Ce5 | MG | 523 | NAN | 1165 | 4450 | 0.425
Valid | Al85Y8Ni5Co2 | MMG | 530 | 559 | 1231 | NAN | NAN
Valid | Al87Ni6Co2La5 | MMG | 551 | 617 | 1007 | NAN | NAN
Valid | Al87Ni4Co4La5 | MMG | 551 | 617 | 1009 | NAN | NAN
Valid | Al87Ni2Co6La5 | MMG | 552 | 617 | 1011 | NAN | NAN
Valid | Al86Ni8Co1La5 | MMG | 554 | 620 | 1014 | NAN | NAN
Valid | Al86Ni6Co3La5 | MMG | 554 | 620 | 1016 | NAN | NAN
Valid | Al86Ni4Co5La5 | MMG | 555 | 620 | 1018 | NAN | NAN
Valid | Al86Ni2Co7La5 | MMG | 555 | 620 | 1020 | NAN | NAN
Valid | Al86Ni6Y6Co2 | MG | 570 | NAN | 1283 | 3650 | 0.2
Valid | Al85.5Ni9.5Ce5 | MG | 519 | NAN | 1158 | 3490 | 0.51
Valid | Al85.8Ni9.1Y5.1 | MG | 516 | NAN | 1230 | 7050 | NAN
Valid | Al85Ni6Fe3Gd6 | MG | 477 | NAN | 1200 | 5620 | 0.18
Valid | Al85Ni5Fe2Gd8 | MG | 570 | NAN | 1173 | 3820 | 0.25
Valid | Al87.5Ni4Sm8.5 | MG | 508 | NAN | 1268 | 7200 | NAN
Valid | Al85.8Co9.1Y5.1 | MG | 484 | NAN | 1185 | 5160 | NAN
Valid | Al86Ni7Y5Co1La1 | MG | 500 | 506 | 1205 | 3320 | 1
Valid | Al40La35Y10Ni15 | MMG | 446 | 470 | 841 | NAN | NAN
Valid | Al85.8Ni9.1Ce5.1 | MG | 510 | NAN | 1200 | 4890 | NAN
Valid | Al86Ni8Y4.5La1.5 | MG | 512 | NAN | 1207 | 3380 | 0.85
Valid | Al85.7Ni9.1Gd5.2 | MG | 505 | NAN | 1198 | 5240 | NAN
Valid | Al85.6Ni9.2Sm5.2 | MG | 507 | NAN | 1206 | 3300 | 0.785
Valid | Al14La66Cu10Ni10 | MMG | 409 | 437 | 681 | NAN | NAN
Valid | Al30Ni30Co8Y31Ce1 | MG | 713.5 | 742.5 | NAN | NAN | 0.035
Valid | Al30Ni30Co8Y30Ce2 | MG | 704 | 740.5 | NAN | NAN | 0.035
Valid | Al30Ni30Co8Y29Ce3 | MG | 702 | 746.5 | NAN | NAN | 0.035
Valid | Al30Ni30Co8Y28Ce4 | MG | 704.5 | 738 | NAN | NAN | 0.035
Valid | Al30Ni30Co8Y27Ce5 | MG | 701 | 732.5 | NAN | NAN | 0.035
Valid | Al30Ni30Co8Y24Ce8 | MG | 692 | 714 | NAN | NAN | 0.035
Valid | Al86Ni7Y4.5Co1La1.5 | MG | 504 | NAN | 1196 | 3040 | 1
Valid | Al86Ni6Y4.5Co2La1.5 | MG | 505 | NAN | 1197 | 3010 | 1
Valid | Al83.3Ni6.86Y7.84Be2 | MMG | 523 | 538 | 1179 | NAN | NAN
Violation: Tg >= Tx | Al81.6Ni6.72Y7.68Be4 | MMG | 524 | 509 | 1190 | NAN | NAN
Violation: Tg >= Tx | Al79.9Ni6.58Y7.52Be6 | MMG | 546 | 480 | 1175 | NAN | NAN
Valid | Al69Cu15.64Mg7.36Ni8 | MMG | 583 | 652 | 1036 | NAN | NAN
Violation: Tg >= Tx | Al9.1Cr30.3Fe45.5Ni15.2 | CMA | 972 | 851 | 1370 | NAN | NAN
Violation: Tg >= Tx | Al4.8Cr31.8Fe47.6Ni15.9 | CMA | 1077 | 880 | 1468 | NAN | NAN
Violation: Tg >= Tx | Al7.7Co30.8Fe30.8Ni30.8 | CMA | 1043 | 871 | 1437 | NAN | NAN
Valid | Al73.5Cu16.66Mg7.84Ni2 | MMG | 562 | 637 | 989 | NAN | NAN
Valid | Al71.25Cu16.15Mg7.6Ni5 | MMG | 572 | 644 | 1013 | NAN | NAN
Valid | Al72.75Cu16.49Mg7.76Ni3 | MMG | 566 | 640 | 997 | NAN | NAN
Violation: Tg >= Tx | Al11.8Cr29.4Fe44.1Ni14.7 | CMA | 910 | 838 | 1303 | NAN | NAN
Violation: Tg >= Tx | Al20Mo20Ta20Ti20V20 | CMA | 1017 | 877 | 1392 | NAN | NAN
Violation: Tg >= Tx | Al20Cr20Mo20Ti20W20 | CMA | 1165 | 934 | 1498 | NAN | NAN
Violation: Tg >= Tx | Al2.4Co24.4Cr24.4Fe24.4Ni24.4 | CMA | 1080 | 882 | 1469 | NAN | NAN
Violation: Tg >= Tx | Al2.5Co25.0Fe25.0Ni25.0Cr22.5 | CMA | 1078 | 881 | 1469 | NAN | NAN
Violation: Tg >= Tx | Al5Co25Fe25Ni25Cr20 | CMA | 1047 | 873 | 1439 | NAN | NAN
Violation: Tg >= Tx | Al7Cr23.3Fe34.9Mn23.3Ni11.6 | CMA | 865 | 813 | 1277 | NAN | NAN
Violation: Tg >= Tx | Al7Cr23.3Fe23.3Ni23.3V23.3 | CMA | 1055 | 863 | 1467 | NAN | NAN
Violation: Tg >= Tx | Al7.5Co25Fe25Ni25Cr17.5 | CMA | 1047 | 873 | 1439 | NAN | NAN
Violation: Tg >= Tx | Al4.8Cr19.1Cu19.1Fe19.1Ni38.1 | CMA | 1000 | 834 | 1438 | NAN | NAN
Violation: Tg >= Tx | Al7Co23.3Cr23.3Fe23.3Ni23.3 | CMA | 1046 | 872 | 1439 | NAN | NAN
Violation: Tg >= Tx | Al4.8Cr23.8Cu23.8Fe23.8Ni23.8 | CMA | 962 | 826 | 1397 | NAN | NAN
Violation: Tg >= Tx | Al7.4Cr18.5Cu18.5Fe18.5Ni37 | CMA | 941 | 822 | 1373 | NAN | NAN
Violation: Tg >= Tx | Al9.1Co22.7Cr22.7Fe22.7Ni22.7 | CMA | 1013 | 845 | 1439 | NAN | NAN
Violation: Tg >= Tx | Al3.9Cr19.2Cu19.2Fe19.2Ni38.5 | CMA | 1007 | 840 | 1438 | NAN | NAN
Violation: Tg >= Tx | Al5.7Co18.9Cr37.7Fe18.9Ni18.9 | CMA | 1077 | 881 | 1468 | NAN | NAN
Violation: Tg >= Tx | Al11.1Cr22.2Fe22.2Ni22.2V22.2 | CMA | 942 | 848 | 1333 | NAN | NAN
Violation: Tg >= Tx | Al10Co25Fe25Ni25Cr15 | CMA | 1006 | 840 | 1438 | NAN | NAN
Violation: Tg >= Tx | Al6.7Cr22.2Fe33.3Mn22.2Ni11.1Ti4.4 | CMA | 848 | 810 | 1257 | NAN | NAN
Violation: Tg >= Tx | Al6.98Cr23.26Fe34.88Mn23.26Ni11.63 | CMA | 865 | 813 | 1277 | NAN | NAN
Violation: Tg >= Tx | Al6.3Cr20.8Fe31.3Mn20.8Ni10.4Ti10.4 | CMA | 830 | 806 | 1235 | NAN | NAN
Violation: Tg >= Tx | Al6.98Co23.26Fe23.26Fe23.26Ni23.26 | CMA | 1044 | 871 | 1438 | NAN | NAN
Violation: Tg >= Tx | Al2.0Co19.6Cr19.6Fe19.6Mn19.6Ni19.6 | CMA | 1011 | 843 | 1439 | NAN | NAN
Violation: Tg >= Tx | Al2.2Co19.6Cr19.6Fe19.6Mn19.6Ni19.6 | CMA | 1011 | 843 | 1440 | NAN | NAN
Violation: Tg >= Tx | Al2.3Co19.5Cr19.5Fe19.5Mn19.5Ni19.5 | CMA | 1005 | 844 | 1429 | NAN | NAN
Violation: Tg >= Tx | Al0.4Co19.9Cr19.9Fe19.9Mn19.9Ni19.9 | CMA | 1018 | 849 | 1439 | NAN | NAN
Violation: Tg >= Tx | Al0.6Co19.9Cr19.9Fe19.9Mn19.9Ni19.9 | CMA | 1014 | 845 | 1439 | NAN | NAN
Violation: Tg >= Tx | Al0.8Co19.8Cr19.8Fe19.8Mn19.8Ni19.8 | CMA | 1014 | 846 | 1439 | NAN | NAN
Violation: Tg >= Tx | Al1.8Co19.6Cr19.6Fe19.6Mn19.6Ni19.6 | CMA | 1011 | 843 | 1439 | NAN | NAN
Violation: Tg >= Tx | Al1.6Co19.7Cr19.7Fe19.7Mn19.7Ni19.7 | CMA | 1016 | 847 | 1439 | NAN | NAN
Violation: Tg >= Tx | Al2.9Co19.4Cr19.4Fe19.4Mn19.4Ni19.4 | CMA | 992 | 845 | 1409 | NAN | NAN
Violation: Tg >= Tx | Al2.7Co19.5Cr19.5Fe19.5Mn19.5Ni19.5 | CMA | 989 | 842 | 1409 | NAN | NAN
Violation: Tg >= Tx | Al3.1Co19.4Cr19.4Fe19.4Mn19.4Ni19.4 | CMA | 992 | 845 | 1409 | NAN | NAN
Violation: Tg >= Tx | Al3.5Co19.3Cr19.3Fe19.3Mn19.3Ni19.3 | CMA | 991 | 844 | 1409 | NAN | NAN
Violation: Tg >= Tx | Al4.8Co19.1Cr19.1Fe19.1Mn19.1Ni19.1 | CMA | 942 | 835 | 1353 | NAN | NAN
Violation: Tg >= Tx | Al3.7Co19.3Cr19.3Fe19.3Mn19.3Ni19.3 | CMA | 982 | 843 | 1399 | NAN | NAN
Violation: Tg >= Tx | Al5.7Cr18.9Fe28.3Mn18.9Ni9.4Ti18.9 | CMA | 849 | 808 | 1260 | NAN | NAN
Violation: Tg >= Tx | Al9.1Cr18.2Fe18.2Ni18.2Ti18.2V18.2 | CMA | 889 | 830 | 1285 | NAN | NAN
Violation: Tg >= Tx | Al7.41Cr18.52Cu18.52Fe18.52Ni37.04 | CMA | 941 | 822 | 1373 | NAN | NAN
Violation: Tg >= Tx | Al8.57Co22.86Cr22.86Fe22.86Ni22.86 | CMA | 1012 | 844 | 1439 | NAN | NAN
Violation: Tg >= Tx | Al8.3Co16.7Cr16.7Cu8.3Fe16.7Ni33.3 | CMA | 1000 | 834 | 1438 | NAN | NAN
Violation: Tg >= Tx | Al6.8Co22.7Cr22.7Fe22.7Ni22.7Ti2.3 | CMA | 1017 | 848 | 1439 | NAN | NAN
Violation: Tg >= Tx | Al5.88Co23.53Cr23.53Fe23.53Ni23.53 | CMA | 1048 | 873 | 1439 | NAN | NAN
Violation: Tg >= Tx | Al3.85Cr19.23Cu19.23Fe19.23Ni38.46 | CMA | 1007 | 840 | 1438 | NAN | NAN
Violation: Tg >= Tx | Al3.3Co24.2Cr16.1Fe16.1Ni24.2Ti16.1 | CMA | 951 | 855 | 1335 | NAN | NAN
Violation: Tg >= Tx | Al6.98Co23.26Cr23.26Cu23.26Fe23.26 | CMA | 930 | 820 | 1361 | NAN | NAN
Violation: Tg >= Tx | Al4.2Co21.3Cr21.3Fe21.3Ni21.3Ti10.6 | CMA | 1036 | 863 | 1440 | NAN | NAN
Violation: Tg >= Tx | Al5.7Co18.9Cr18.9Cu18.9Fe18.9Ni18.9 | CMA | 994 | 829 | 1438 | NAN | NAN
Violation: Tg >= Tx | Al6.2Co20.8Cr20.8Cu10.4Fe20.8Ni20.8 | CMA | 1008 | 841 | 1439 | NAN | NAN
Violation: Tg >= Tx | Al5.7Cr18.9Cu18.9Fe18.9Mn18.9Ni18.9 | CMA | 901 | 810 | 1335 | NAN | NAN
Violation: Tg >= Tx | Al11.11Cr22.22Fe33.33Mn22.22Ni11.11 | CMA | 835 | 800 | 1253 | NAN | NAN
Violation: Tg >= Tx | Al9.1Co18.2Cr18.2Cu18.2Fe18.2Ni18.2 | CMA | 924 | 821 | 1352 | NAN | NAN
Violation: Tg >= Tx | Al9.1Cr18.2Cu18.2Fe18.2Mn18.2Ni18.2 | CMA | 871 | 814 | 1285 | NAN | NAN
Violation: Tg >= Tx | Al3.51Co26.32Cr17.54Fe17.54Ni26.32Ti8.77 | CMA | 1024 | 851 | 1443 | NAN | NAN
Violation: Tg >= Tx | Al3.23Co24.19Cr16.13Fe16.13Ni24.19Ti16.13 | CMA | 951 | 855 | 1335 | NAN | NAN
Violation: Tg >= Tx | Al6.3Co15.6Cr15.6Fe15.6Mn15.6Ni15.6V15.6 | CMA | 912 | 840 | 1302 | NAN | NAN
Violation: Tg >= Tx | Al3.85Co19.23Cr19.23Fe19.23Mn19.23Ni19.23 | CMA | 981 | 842 | 1399 | NAN | NAN
Violation: Tg >= Tx | Al1.96Co19.61Cr19.61Fe19.61Mn19.61Ni19.61 | CMA | 1011 | 843 | 1439 | NAN | NAN
Violation: Tg >= Tx | Al7.06Co18.59Cr18.59Fe18.59Mn18.59Ni18.59 | CMA | 934 | 824 | 1361 | NAN | NAN
Violation: Tg >= Tx | Al8.93Co18.21Cr18.21Fe18.21Mn18.21Ni18.21 | CMA | 878 | 812 | 1298 | NAN | NAN
Violation: Tg >= Tx | Al7.92Co18.42Cr18.42Fe18.42Mn18.42Ni18.42 | CMA | 882 | 814 | 1300 | NAN | NAN
Violation: Tg >= Tx | Al10Co15Cr20Fe15Mn20Ni10V10 | CMA | 843 | 804 | 1257 | NAN | NAN
Violation: Tg >= Tx | Al10.07Co17.99Cr17.99Fe17.99Mn17.99Ni17.99 | CMA | 861 | 808 | 1280 | NAN | NAN
Violation: Tg >= Tx | Al11.03Co17.79Cr17.79Fe17.79Mn17.79Ni17.79 | CMA | 860 | 806 | 1280 | NAN | NAN
Violation: Tg >= Tx | Al4.76Co19.05Cr19.05Cu9.52Fe19.05Ni19.05Ti9.52 | CMA | 944 | 841 | 1348 | NAN | NAN
Violation: Tg >= Tx | Al4.55Co18.18Cr18.18Cu13.64Fe18.18Ni18.18Ti9.09 | CMA | 946 | 835 | 1359 | NAN | NAN
Violation: Tg >= Tx | Al8.47Co16.95Fe16.95Ni16.95Fe16.95Ni16.95Ti6.78 | CMA | 971 | 827 | 1410 | NAN | NAN
Violation: Tg >= Tx | Al6.85Co13.70Cr13.70Cu13.70Fe13.70Ni13.70V24.66 | CMA | 892 | 831 | 1289 | NAN | NAN
Violation: Tg >= Tx | Al6.67Co13.33Cr13.33Cu13.33Fe13.33Ni13.33V26.67 | CMA | 894 | 831 | 1290 | NAN | NAN
Violation: Tg >= Tx | Al7.04Co14.08Cr14.08Cu14.08Fe14.08Ni14.08V22.54 | CMA | 904 | 835 | 1299 | NAN | NAN
Violation: Tg >= Tx | Al7.7Co11.5Cr11.5Cu11.5Fe11.5Mn11.5Ni11.5Ti11.5V11.5 | CMA | 810 | 778 | 1250 | NAN | NAN
Violation: Tg >= Tx | Al1.5Co12.3Cr12.3Cu12.3Fe12.3Mn12.3Ni12.3Ti12.3V12.3 | CMA | 853 | 820 | 1250 | NAN | NAN
Violation: Tg >= Tx | Al3.0Co12.1Cr12.1Cu12.1Fe12.1Mn12.1Ni12.1Ti12.1V12.1 | CMA | 832 | 805 | 1241 | NAN | NAN
Violation: Tg >= Tx | Al9.1Cr18.2Cu18.2Fe18.2Ni36.4 | CMA | 924 | 821 | 1352 | NAN | NAN
Violation: Tg >= Tx | Al9.1Cr22.7Cu22.7Fe22.7Ni22.7 | CMA | 903 | 812 | 1335 | NAN | NAN
Violation: Tg >= Tx | Al11.1Co22.2Cu22.2Fe22.2Ni22.2 | CMA | 890 | 800 | 1336 | NAN | NAN
Violation: Tg >= Tx | Al11.2Co22.2Cr22.2Fe22.2Ni22.2 | CMA | 984 | 845 | 1398 | NAN | NAN
Violation: Tg >= Tx | Al9.1Co18.2Cr18.2Fe18.2Ni18.2Ti18.2 | CMA | 833 | 807 | 1239 | NAN | NAN
Violation: Tg >= Tx | Al11.11Co22.22Cr22.22Fe22.22Ni22.22 | CMA | 984 | 845 | 1398 | NAN | NAN
Violation: Tg >= Tx | Al10Co20Cr20Cu10Fe20Ni20 | CMA | 926 | 821 | 1353 | NAN | NAN
Violation: Tg >= Tx | Al8.8Co17.5Cr17.5Cu17.5Fe17.5Ni17.5Ti3.5 | CMA | 918 | 812 | 1357 | NAN | NAN
Violation: Tg >= Tx | Al8.8Co17.5Cr17.5Cu17.5Fe17.5Ni17.5V3.5 | CMA | 923 | 819 | 1352 | NAN | NAN
Violation: Tg >= Tx | Al11.97Co17.61Cr17.61Fe17.61Mn17.61Ni17.61 | CMA | 848 | 803 | 1267 | NAN | NAN
Violation: Tg >= Tx | Al8.77Co17.54Cr17.54Cu17.54Fe17.54Ni17.54Ti3.51 | CMA | 918 | 812 | 1357 | NAN | NAN
Violation: Tg >= Tx | Al8.77Co17.54Cr17.54Cu17.54Fe17.54Ni17.54V3.51 | CMA | 923 | 819 | 1352 | NAN | NAN
Violation: Tg >= Tx | Al8.47Co16.95Cr16.95Cu16.95Fe16.95Ni16.95V6.78 | CMA | 923 | 821 | 1350 | NAN | NAN
Violation: Tg >= Tx | Al8.20Co16.39Cr16.39Cu16.39Fe16.39Ni16.39V9.84 | CMA | 925 | 822 | 1351 | NAN | NAN
Violation: Tg >= Tx | Al7.94Co15.87Cr15.87Cu15.87Fe15.87Ni15.87V12.70 | CMA | 927 | 822 | 1354 | NAN | NAN
Violation: Tg >= Tx | Al7.25Co14.49Cr14.49Cu14.49Fe14.49Ni14.49V20.29 | CMA | 906 | 835 | 1301 | NAN | NAN
Violation: Tg >= Tx | Al7.46Co14.93Cr14.93Cu14.93Fe14.93Ni14.93V17.91 | CMA | 916 | 837 | 1314 | NAN | NAN
Violation: Tg >= Tx | Al7.69Co15.38Cr15.38Cu15.38Fe15.38Ni15.38V15.38 | CMA | 919 | 835 | 1321 | NAN | NAN
Violation: Tg >= Tx | Al8.47Co16.95Cr16.95Cu16.95Fe16.95Ni16.95Ti6.78 | CMA | 901 | 812 | 1331 | NAN | NAN
Violation: Tg >= Tx | Al10.0Co20.0Cr20.0Fe20.0Ni20.0Ti10.0 | CMA | 860 | 820 | 1259 | NAN | NAN
Violation: Tg >= Tx | Al8.2Co16.4Cr16.4Cu16.4Fe16.4Ni16.4Ti9.8 | CMA | 868 | 809 | 1289 | NAN | NAN
Violation: Tg >= Tx | Al7.3Co14.5Cr14.5Cu14.5Fe14.5Ni14.5Ti20.3 | CMA | 805 | 778 | 1241 | NAN | NAN
Violation: Tg >= Tx | Al6.9Co13.7Cr13.7Cu13.7Fe13.7Ni13.7Ti24.7 | CMA | 818 | 781 | 1257 | NAN | NAN
Violation: Tg >= Tx | Al7.7Co15.9Cr15.9Cu15.9Fe15.9Ni15.9Ti12.7 | CMA | 839 | 799 | 1260 | NAN | NAN
Violation: Tg >= Tx | Al13.04Co17.39Cr17.39Fe17.39Mn17.39Ni17.39 | CMA | 843 | 803 | 1260 | NAN | NAN
Violation: Tg >= Tx | Al9.09Co18.18Cr18.18Cu9.09Fe18.18Ni18.18Ti9.09 | CMA | 860 | 812 | 1272 | NAN | NAN
Violation: Tg >= Tx | Al6.67Co13.33Fe13.33Ti13.33Fe13.33Ni13.33Ti26.67 | CMA | 863 | 798 | 1298 | NAN | NAN
Violation: Tg >= Tx | Al8.20Co16.39Cr16.39Cu16.39Fe16.39Ni16.39Ti9.84 | CMA | 868 | 809 | 1289 | NAN | NAN
Violation: Tg >= Tx | Al8.20Cr16.39Fe16.39Ni16.39Co16.39Cu16.39Ti9.84 | CMA | 868 | 809 | 1289 | NAN | NAN
Violation: Tg >= Tx | Al7.94Co15.87Cr15.87Cu15.87Fe15.87Ni15.87Ti12.70 | CMA | 835 | 800 | 1253 | NAN | NAN
Violation: Tg >= Tx | Al7.69Co15.38Cr15.38Cu15.38Fe15.38Ni15.38Ti15.38 | CMA | 836 | 803 | 1249 | NAN | NAN
Violation: Tg >= Tx | Al7.46Co14.93Cr14.93Cu14.93Fe14.93Ni14.93Ti17.91 | CMA | 812 | 786 | 1240 | NAN | NAN
Violation: Tg >= Tx | Al6.67Co13.33Cr13.33Cu13.33Fe13.33Ni13.33Ti26.67 | CMA | 826 | 786 | 1263 | NAN | NAN
Violation: Tg >= Tx | Al6.85Co13.70Cr13.70Cu13.70Fe13.70Ni13.70Ti24.66 | CMA | 817 | 781 | 1257 | NAN | NAN
Violation: Tg >= Tx | Al7.25Co14.49Cr14.49Cu14.49Fe14.49Ni14.49Ti20.29 | CMA | 805 | 778 | 1241 | NAN | NAN
Violation: Tg >= Tx | Al7.04Co14.08Cr14.08Cu14.08Fe14.08Ni14.08Ti22.54 | CMA | 814 | 781 | 1252 | NAN | NAN
Violation: Tg >= Tx | Al10.9Co21.7Cr21.7Fe21.7Mo2.2Ni21.7 | CMA | 1009 | 841 | 1439 | NAN | NAN
Violation: Tg >= Tx | Al11.11Co22.22Cr22.22Cu22.22Fe22.22 | CMA | 881 | 812 | 1302 | NAN | NAN
Violation: Tg >= Tx | Al12.7Cr15.9Cu15.9Fe15.9Mn23.8Ni15.9 | CMA | 840 | 799 | 1262 | NAN | NAN
Violation: Tg >= Tx | Al12.7Cr15.9Cu15.9Fe23.8Mn15.9Ni15.9 | CMA | 847 | 808 | 1257 | NAN | NAN
Violation: Tg >= Tx | Al7.0Co14.1Cr14.1Cu14.1Fe14.1Ni14.1Ti22.5 | CMA | 814 | 781 | 1252 | NAN | NAN
Violation: Tg >= Tx | Al13.94Co17.21Cr17.21Fe17.21Mn17.21Ni17.21 | CMA | 840 | 800 | 1260 | NAN | NAN
Violation: Tg >= Tx | Al12.5Co25.0Fe25.0Ni25.0Cr12.5 | CMA | 975 | 829 | 1412 | NAN | NAN
Violation: Tg >= Tx | Al11.1Ti11.1Co11.1Cr11.1Fe11.1Ni11.1Cu11.1V11.1Mn11.2 | CMA | 817 | 778 | 1260 | NAN | NAN
Violation: Tg >= Tx | Al10.71Cr17.86Cu17.86Fe17.86Ni35.71 | CMA | 918 | 812 | 1357 | NAN | NAN
Violation: Tg >= Tx | Al13.0Cr23.5Fe20.0Co20.0Ni23.5 | CMA | 896 | 820 | 1312 | NAN | NAN
Violation: Tg >= Tx | Al13.79Cr17.24Cr17.24Cu17.24Mn17.24Ni17.24 | CMA | 837 | 796 | 1261 | NAN | NAN
Violation: Tg >= Tx | Al7.94Cr15.87Cr15.87Cu15.87Co15.87Cu15.87Ti12.70 | CMA | 837 | 804 | 1250 | NAN | NAN
Violation: Tg >= Tx | Al12.5Co43.8Cr12.5Cu6.3Fe12.5Ni12.5 | CMA | 925 | 821 | 1352 | NAN | NAN
Violation: Tg >= Tx | Al9.1Co15.2Cr15.2Cu15.2Fe15.2Ni15.2Ti15.2 | CMA | 813 | 787 | 1240 | NAN | NAN
Violation: Tg >= Tx | Al11.1Cr22.2Cu22.2Fe22.2Ni22.2 | CMA | 902 | 811 | 1335 | NAN | NAN
Violation: Tg >= Tx | Al10.6Co21.3Cr21.3Fe21.3Mo4.3Ni21.3 | CMA | 1016 | 847 | 1439 | NAN | NAN
Violation: Tg >= Tx | Al12.7Cr15.9Cu23.8Fe15.9Mn15.9Ni15.9 | CMA | 849 | 806 | 1265 | NAN | NAN
Violation: Tg >= Tx | Al14.97Co17.01Cr17.01Fe17.01Mn17.01Ni17.01 | CMA | 833 | 797 | 1253 | NAN | NAN
Violation: Tg >= Tx | Al13.8Cr17.2Cu17.2Fe17.2Mn17.2Ni17.2 | CMA | 843 | 804 | 1258 | NAN | NAN
Violation: Tg >= Tx | Al13.3Co40.0Cr13.3Cu6.7Fe13.3Ni13.3 | CMA | 922 | 820 | 1350 | NAN | NAN
Violation: Tg >= Tx | Al11.11Co22.22Cr22.22Cu22.22Ni22.22 | CMA | 904 | 813 | 1333 | NAN | NAN
Violation: Tg >= Tx | Al14.29Co28.57Fe28.57Ni28.57 | CMA | 961 | 824 | 1399 | NAN | NAN
Violation: Tg >= Tx | Al10.4Co20.8Cr20.8Fe20.8Mo6.3Ni20.8 | CMA | 1105 | 900 | 1473 | NAN | NAN
Violation: Tg >= Tx | Al15.4Co15.4Cr30.8Cu7.7Fe15.4Ni15.4 | CMA | 848 | 801 | 1270 | NAN | NAN
Violation: Tg >= Tx | Al14.8Co21.3Cr21.3Fe21.3Ni21.3 | CMA | 903 | 822 | 1319 | NAN | NAN
Violation: Tg >= Tx | Al14.29Co14.29Cr14.29Cu14.29Fe14.29Mn14.29Ni14.29 | CMA | 842 | 805 | 1254 | NAN | NAN
Violation: Tg >= Tx | Al16.7Cr20.8Fe31.3Mn20.8Ni10.4 | CMA | 840 | 797 | 1264 | NAN | NAN
Violation: Tg >= Tx | Al14.9Co21.3Cr21.3Fe21.3Ni21.3 | CMA | 903 | 822 | 1319 | NAN | NAN
Violation: Tg >= Tx | Al15.97Co16.81Cr16.81Fe16.81Mn16.81Ni16.81 | CMA | 833 | 797 | 1253 | NAN | NAN
Violation: Tg >= Tx | Al16.67Cr16.67Cr16.67Fe16.67Fe16.67Ni16.67 | CMA | 852 | 811 | 1260 | NAN | NAN
Violation: Tg >= Tx | Al14.3Co42.9Cu14.3Fe14.3Ni14.3 | CMA | 884 | 792 | 1340 | NAN | NAN
Violation: Tg >= Tx | Al13.3Co13.3Cr13.3Cu6.7Fe13.3Ni40 | CMA | 925 | 820 | 1352 | NAN | NAN
Violation: Tg >= Tx | Al16.7Co16.7Cr33.3Fe16.7Ni16.7 | CMA | 856 | 814 | 1262 | NAN | NAN
Violation: Tg >= Tx | Al15.79Co21.05Cr21.05Fe21.05Ni21.05 | CMA | 861 | 809 | 1277 | NAN | NAN
Violation: Tg >= Tx | Al13.8Co17.2Cr17.2Cu17.2Fe17.2Ni17.2 | CMA | 880 | 812 | 1301 | NAN | NAN
Violation: Tg >= Tx | Al15Co25Fe25Ni25Cr10 | CMA | 905 | 820 | 1324 | NAN | NAN
Violation: Tg >= Tx | Al15.4Co15.4Cr15.4Cu7.7Fe30.8Ni15.4 | CMA | 856 | 808 | 1270 | NAN | NAN
Violation: Tg >= Tx | Al15.1Co18.9Cr18.9Fe18.9Ni18.9Ti9.4 | CMA | 830 | 798 | 1248 | NAN | NAN
Violation: Tg >= Tx | Al10.2Co20.4Cr20.4Fe20.4Mo8.2Ni20.4 | CMA | 1111 | 905 | 1473 | NAN | NAN
Violation: Tg >= Tx | Al16.7Co16.7Cr16.7Fe16.7Ni16.7V16.7 | CMA | 845 | 810 | 1252 | NAN | NAN
Violation: Tg >= Tx | Al16.67Cr16.67Mn16.67Fe16.67Ni16.67Ti16.67 | CMA | 845 | 784 | 1293 | NAN | NAN
Violation: Tg >= Tx | Al14.3Co14.3Cr14.3Cu7.1Fe14.3Ni35.7 | CMA | 927 | 820 | 1357 | NAN | NAN
Violation: Tg >= Tx | Al14.29Co14.29Cr14.29Cu14.29Fe14.29Ni14.29V14.29 | CMA | 820 | 776 | 1268 | NAN | NAN
Violation: Tg >= Tx | Al15.38Co30.77Cu15.38Mn7.69Fe15.38Ni15.38 | CMA | 875 | 789 | 1330 | NAN | NAN
Violation: Tg >= Tx | Al13.79Cr17.24Cu17.24Fe17.24Ni34.48 | CMA | 876 | 809 | 1300 | NAN | NAN
Violation: Tg >= Tx | Al16.7Co20.8Cr20.8Fe20.8Ni20.8 | CMA | 849 | 802 | 1270 | NAN | NAN
Violation: Tg >= Tx | Al13.8Cr17.2Cu17.2Fe17.2Ni34.5 | CMA | 876 | 809 | 1300 | NAN | NAN
Violation: Tg >= Tx | Al16.6Co20.8Cr20.8Fe20.8Ni20.8 | CMA | 849 | 802 | 1270 | NAN | NAN
Violation: Tg >= Tx | Al15.38Co15.38Cr15.38Fe15.38Ni15.38Ti23.08 | CMA | 837 | 783 | 1282 | NAN | NAN
Violation: Tg >= Tx | Al15.4Co30.8Cr15.4Cu7.7Fe15.4Ni15.4 | CMA | 877 | 812 | 1296 | NAN | NAN
Violation: Tg >= Tx | Al16.7Co16.7Cr25.0Cu8.3Fe16.7Ni16.7 | CMA | 836 | 796 | 1260 | NAN | NAN
Violation: Tg >= Tx | Al17.50Co7.50Cr25Fe25Ni25 | CMA | 849 | 802 | 1270 | NAN | NAN
Violation: Tg >= Tx | Al14.9Cr21.3Cu21.3Fe21.3Ni21.3 | CMA | 844 | 804 | 1259 | NAN | NAN
Violation: Tg >= Tx | Al18.2Co9.1Cr9.1Fe9.1Mn18.2Ni18.2V18.2 | CMA | 819 | 774 | 1270 | NAN | NAN
Violation: Tg >= Tx | Al17.2Co17.2Cr17.2Fe17.2Ni17.2V13.8 | CMA | 836 | 796 | 1260 | NAN | NAN
Violation: Tg >= Tx | Al16.7Cr16.7Cu16.7Fe16.7Mn16.7Ni16.7 | CMA | 832 | 793 | 1260 | NAN | NAN
Violation: Tg >= Tx | Al15.4Co15.4Cr15.4Cu7.7Fe15.4Ni30.8 | CMA | 878 | 813 | 1296 | NAN | NAN
Violation: Tg >= Tx | Al16.7Co16.7Cr16.7Cu8.3Fe25.0Ni16.7 | CMA | 853 | 807 | 1269 | NAN | NAN
Violation: Tg >= Tx | Al14.29Co14.29Cr14.29Cu14.29Fe14.29Ni14.29Ti14.29 | CMA | 816 | 776 | 1262 | NAN | NAN
Violation: Tg >= Tx | Al16.67Co20.83Cr20.83Cu20.83Fe20.83 | CMA | 830 | 797 | 1250 | NAN | NAN
Violation: Tg >= Tx | Al16.4Co16.4Cr16.4Fe16.4Ni34.4 | CMA | 891 | 811 | 1318 | NAN | NAN
Violation: Tg >= Tx | Al16.7Co25.0Cr16.7Fe16.7Ni16.7Ti8.3 | CMA | 824 | 792 | 1248 | NAN | NAN
Violation: Tg >= Tx | Al16.67Co16.67Cr16.67Fe16.67Ni16.67Ti16.67 | CMA | 820 | 779 | 1263 | NAN | NAN
Violation: Tg >= Tx | Al16.67Cr16.67Cu16.67Fe16.67Fe16.67Ti16.67 | CMA | 834 | 777 | 1287 | NAN | NAN
Violation: Tg >= Tx | Al16.7Co25.0Cr16.7Cu8.3Fe16.7Ni16.7 | CMA | 854 | 807 | 1269 | NAN | NAN
Violation: Tg >= Tx | Al20Co16Cr16Fe16Mn16Ni16 | CMA | 835 | 796 | 1259 | NAN | NAN
Violation: Tg >= Tx | Al20Ti10V10Cr10Mn10Fe10Co10Ni10Cu10 | CMA | 850 | 788 | 1294 | NAN | NAN
Violation: Tg >= Tx | Al18.4Cr20.4Cu20.4Fe20.4Ni20.4 | CMA | 827 | 792 | 1253 | NAN | NAN
Violation: Tg >= Tx | Al16.67Co16.67Cr16.67Cu16.67Ni16.67Ni16.67 | CMA | 863 | 804 | 1288 | NAN | NAN
Violation: Tg >= Tx | Al16.67Co16.67Cu16.67Fe16.67Ni16.67V16.67 | CMA | 833 | 785 | 1273 | NAN | NAN
Violation: Tg >= Tx | Al16.67Co16.67Cr16.67Cu16.67Ni16.67Ti16.67 | CMA | 835 | 781 | 1283 | NAN | NAN
Violation: Tg >= Tx | Al16.1Co16.1Cr16.1Cu16.1Fe16.1Ni16.1Mo3.2 | CMA | 843 | 800 | 1264 | NAN | NAN
Violation: Tg >= Tx | Al23.5Cr23.5Fe23.5Mn23.5Ti5.9 | CMA | 841 | 787 | 1282 | NAN | NAN
Violation: Tg >= Tx | Al15.38Co15.38Cr15.38Fe30.77Mo7.69Ni15.38 | CMA | 972 | 844 | 1381 | NAN | NAN
Violation: Tg >= Tx | Al10Co20Cr20Fe20Mo10Ni20 | CMA | 1110 | 903 | 1475 | NAN | NAN
Violation: Tg >= Tx | Al15Co25Fe25Ni25Ti10 | CMA | 820 | 778 | 1264 | NAN | NAN
Violation: Tg >= Tx | Al10Co20Cr20Fe20Mo10Ni20 | CMA | 1110 | 903 | 1475 | NAN | NAN
Violation: Tg >= Tx | Al17.95Co20.51Cr20.51Fe20.51Ni20.51 | CMA | 846 | 800 | 1270 | NAN | NAN
Violation: Tg >= Tx | Al18Co20.5Cr20.5Fe20.5Ni20.5 | CMA | 846 | 800 | 1270 | NAN | NAN
Violation: Tg >= Tx | Al18Cr21Fe20Co20Ni21 | CMA | 846 | 800 | 1270 | NAN | NAN
Violation: Tg >= Tx | Al18.2Co18.2Cr18.2Fe18.2Ni18.2V9.1 | CMA | 841 | 797 | 1266 | NAN | NAN
Violation: Tg >= Tx | Al16.1Co16.1Cr16.1Cu16.1Fe16.1Ni19.4 | CMA | 843 | 801 | 1263 | NAN | NAN
Violation: Tg >= Tx | Al16.7Co16.7Cr16.7Cu8.3Fe16.7Ni25 | CMA | 857 | 808 | 1273 | NAN | NAN
Violation: Tg >= Tx | Al18.4Co20.4Cr20.4Fe20.4Ni20.4 | CMA | 845 | 799 | 1270 | NAN | NAN
Violation: Tg >= Tx | Al16.7Co33.3Cu16.7Fe16.7Ni16.7 | CMA | 879 | 791 | 1333 | NAN | NAN
Violation: Tg >= Tx | Al16.67Co16.67Cr16.67Cu16.67Fe16.67Ni16.67 | CMA | 843 | 801 | 1263 | NAN | NAN
Violation: Tg >= Tx | Al16.7Co16.7Cr16.7Cu16.7Fe16.7Ni16.7 | CMA | 843 | 801 | 1263 | NAN | NAN
Violation: Tg >= Tx | Al16.7Cr20.8Cu20.8Fe20.8Ni20.8 | CMA | 830 | 797 | 1250 | NAN | NAN
Violation: Tg >= Tx | Al17.5Co25.0Fe25.0Ni25.0Cr7.5 | CMA | 862 | 808 | 1280 | NAN | NAN
Violation: Tg >= Tx | Al18.2Co18.2Cr18.2Cu9.1Fe18.2Ni18.2 | CMA | 834 | 795 | 1259 | NAN | NAN
Violation: Tg >= Tx | Al18.18Co18.18Cr18.18Fe18.18Ni18.18Ti9.09 | CMA | 825 | 792 | 1249 | NAN | NAN
Violation: Tg >= Tx | Al20Cr20Fe20Mn20Ni20 | CMA | 839 | 796 | 1264 | NAN | NAN
Violation: Tg >= Tx | Al16.7Cr16.7Cu16.7Fe16.7Ni33.3 | CMA | 846 | 804 | 1263 | NAN | NAN
Violation: Tg >= Tx | Al16.67Cr16.67Cu16.67Fe16.67Ni16.67Ti16.67 | CMA | 830 | 777 | 1282 | NAN | NAN
Violation: Tg >= Tx | Al16.67Cr16.67Cu16.67Fe16.67Ni33.33 | CMA | 846 | 804 | 1263 | NAN | NAN
Violation: Tg >= Tx | Al19.2Co19.2Cr19.2Fe19.2Ni19.2V3.8 | CMA | 832 | 795 | 1256 | NAN | NAN
Violation: Tg >= Tx | Al20Co10Cr10Fe10Mn20Ni20V10 | CMA | 818 | 775 | 1267 | NAN | NAN
Violation: Tg >= Tx | Al18.2Co18.2Cr18.2Cu18.2Fe18.2Ni9.1 | CMA | 829 | 795 | 1250 | NAN | NAN
Violation: Tg >= Tx | Al20Co20Cr20Fe20Ni20 | CMA | 832 | 794 | 1258 | NAN | NAN
Violation: Tg >= Tx | Al19.23Cr19.23Cu19.23Fe19.23Ni23.08 | CMA | 823 | 789 | 1251 | NAN | NAN
Violation: Tg >= Tx | Al19.2Cr19.2Cu19.2Fe19.2Ni23.1 | CMA | 823 | 789 | 1251 | NAN | NAN
Violation: Tg >= Tx | Al20Co20Cr20Cu10Fe10Ni20 | CMA | 826 | 792 | 1250 | NAN | NAN
Violation: Tg >= Tx | Al20Co20Cr20Fe20Ni20 | CMA | 832 | 794 | 1258 | NAN | NAN
Violation: Tg >= Tx | Al18.2Co18.2Cr18.2Cu18.2Fe9.1Ni18.2 | CMA | 836 | 803 | 1250 | NAN | NAN
Violation: Tg >= Tx | Al19.61Co19.61Cr19.61Fe19.61Nb1.96Ni19.61 | CMA | 840 | 796 | 1266 | NAN | NAN
Violation: Tg >= Tx | Al18.5Cr18.5Cu18.5Fe18.5Ni25.9 | CMA | 825 | 791 | 1252 | NAN | NAN
Violation: Tg >= Tx | Al19.6Co19.6Cr19.6Fe19.6Nb2.0Ni19.6 | CMA | 840 | 796 | 1266 | NAN | NAN
Violation: Tg >= Tx | Al19.61Co19.61Cr19.61Fe19.61Mo1.96Ni19.61 | CMA | 842 | 798 | 1266 | NAN | NAN
Violation: Tg >= Tx | Al18.2Co18.2Cr9.1Cu18.2Fe18.2Ni18.2 | CMA | 827 | 787 | 1260 | NAN | NAN
Violation: Tg >= Tx | Al18.2Co27.3Cu18.2Fe18.2Ni18.2 | CMA | 859 | 796 | 1296 | NAN | NAN
Violation: Tg >= Tx | Al19.6Co19.6Cr19.6Fe19.6Mo2.0Ni19.6 | CMA | 842 | 798 | 1266 | NAN | NAN
Violation: Tg >= Tx | Al20Co20Cr20Cu20Fe20 | CMA | 826 | 791 | 1253 | NAN | NAN
Violation: Tg >= Tx | Al20Co10Cr20Cu10Fe20Ni20 | CMA | 827 | 794 | 1250 | NAN | NAN
Violation: Tg >= Tx | Al20Co20Fe20Mn20Ni20 | CMA | 809 | 773 | 1255 | NAN | NAN
Violation: Tg >= Tx | Al20Cr20Cu20Fe20Ni20 | CMA | 820 | 785 | 1253 | NAN | NAN
Violation: Tg >= Tx | Al20Cr20Cu20Fe20Ni20 | CMA | 820 | 785 | 1253 | NAN | NAN
Violation: Tg >= Tx | Al15.4Co15.4Cr30.8Fe15.4Mo7.7Ni15.4 | CMA | 999 | 869 | 1380 | NAN | NAN
Violation: Tg >= Tx | Al20Co25Fe25Ni25Cr5 | CMA | 838 | 797 | 1263 | NAN | NAN
Violation: Tg >= Tx | Al23.1Cr19.2Fe28.8Mn19.2Ni9.6 | CMA | 848 | 793 | 1283 | NAN | NAN
Violation: Tg >= Tx | Al16.67Co16.67Cu16.67Fe16.67Ni16.67Ti16.67 | CMA | 845 | 790 | 1284 | NAN | NAN
Violation: Tg >= Tx | Al20.83Cr20.83Cu20.83Fe20.83Ni16.67 | CMA | 808 | 776 | 1249 | NAN | NAN
Violation: Tg >= Tx | Al19.05Co19.05Cr19.05Fe19.05Nb4.76Ni19.05 | CMA | 835 | 796 | 1259 | NAN | NAN
Violation: Tg >= Tx | Al27.3Cr18.2Fe18.2Mn18.2Ti18.2 | CMA | 820 | 762 | 1291 | NAN | NAN
Violation: Tg >= Tx | Al19.4Cr16.1Cu16.1Fe16.1Ni32.3 | CMA | 811 | 782 | 1245 | NAN | NAN
Violation: Tg >= Tx | Al19.2Co19.2Cr19.2Fe19.2Mo3.8Ni19.2 | CMA | 848 | 804 | 1267 | NAN | NAN
Violation: Tg >= Tx | Al19.23Co19.23Cr19.23Fe19.23Mo3.85Ni19.23 | CMA | 848 | 804 | 1267 | NAN | NAN
Violation: Tg >= Tx | Al19.99Co26.67Fe26.67Ni26.67 | CMA | 831 | 789 | 1264 | NAN | NAN
Violation: Tg >= Tx | Al20.0Co26.7Fe26.7Ni26.7 | CMA | 831 | 789 | 1264 | NAN | NAN
Violation: Tg >= Tx | Al20.63Co15.87Cr15.87Cu15.87Fe15.87Ni15.87 | CMA | 803 | 773 | 1247 | NAN | NAN
Violation: Tg >= Tx | Al20.6Co15.9Cr15.9Cu15.9Fe15.9Ni15.9 | CMA | 803 | 773 | 1247 | NAN | NAN
Violation: Tg >= Tx | Al22.2Co22.2Cr22.2Cu11.1Fe22.2 | CMA | 825 | 793 | 1249 | NAN | NAN
Violation: Tg >= Tx | Al16.67Co16.67Cr16.67Fe25Mo8.34Ni16.67 | CMA | 969 | 842 | 1381 | NAN | NAN
Violation: Tg >= Tx | Al20Co20Cu20Ni20Mn20 | CMA | 844 | 791 | 1281 | NAN | NAN
Violation: Tg >= Tx | Al20Co20Cr20Cu20Ni20 | CMA | 818 | 787 | 1247 | NAN | NAN
Violation: Tg >= Tx | Al20Co20Fe20Ni20Ti20 | CMA | 866 | 792 | 1311 | NAN | NAN
Violation: Tg >= Tx | Al23.1Co15.4Cr15.4Fe15.4Ni15.4Ti15.4 | CMA | 837 | 778 | 1291 | NAN | NAN
Violation: Tg >= Tx | Al23.08Co15.38Cr15.38Fe15.38Ni15.38Ti15.38 | CMA | 837 | 778 | 1291 | NAN | NAN
Violation: Tg >= Tx | Al16.67Co25Cr16.67Fe16.67Mo8.33Ni16.67 | CMA | 966 | 842 | 1377 | NAN | NAN
Violation: Tg >= Tx | Al20.6Cr15.9Cu15.9Fe15.9Ni31.8 | CMA | 809 | 774 | 1255 | NAN | NAN
Violation: Tg >= Tx | Al19.35Cr16.13Cu16.13Ni16.13Ni32.26 | CMA | 826 | 788 | 1258 | NAN | NAN
Violation: Tg >= Tx | Al23.1Co19.2Cr19.2Fe19.2Ni19.2 | CMA | 828 | 794 | 1251 | NAN | NAN
Violation: Tg >= Tx | Al23.0Co14.8Cr23.0Cu8.2Fe14.8Ni16.4 | CMA | 825 | 793 | 1249 | NAN | NAN
Violation: Tg >= Tx | Al21.74Cr21.74Cu21.74Fe21.74Ni13.04 | CMA | 811 | 774 | 1257 | NAN | NAN
Violation: Tg >= Tx | Al18.9Co18.9Cr18.9Fe18.9Mo5.7Ni18.9 | CMA | 876 | 805 | 1305 | NAN | NAN
Violation: Tg >= Tx | Al16.7Co16.7Cr25.0Fe16.7Mo8.3Ni16.7 | CMA | 928 | 849 | 1311 | NAN | NAN
Violation: Tg >= Tx | Al20Co20Cu20Fe20Ni20 | CMA | 846 | 800 | 1269 | NAN | NAN
Violation: Tg >= Tx | Al22.6Co19.3Cr19.3Fe19.3Ni19.3 | CMA | 827 | 795 | 1249 | NAN | NAN
Violation: Tg >= Tx | Al22.2Cr22.2Cu11.1Fe22.2Ni22.2 | CMA | 825 | 793 | 1249 | NAN | NAN
Violation: Tg >= Tx | Al19.23Co19.23Cr19.23Fe19.23Ni19.23Si3.85 | CMA | 824 | 796 | 1243 | NAN | NAN
Violation: Tg >= Tx | Al23.2Co19.2Cr19.2Fe19.2Ni19.2 | CMA | 827 | 794 | 1251 | NAN | NAN
Violation: Tg >= Tx | Al22.2Co22.2Cr22.2Cu11.1Ni22.2 | CMA | 826 | 792 | 1251 | NAN | NAN
Violation: Tg >= Tx | Al18.5Co 18.5Cr18.5Fe18.5Mo7.4Ni18.5 | CMA | 899 | 835 | 1292 | NAN | NAN
Violation: Tg >= Tx | Al23.81Co19.05Cr19.05Fe19.05Ni19.05 | CMA | 830 | 794 | 1256 | NAN | NAN
Violation: Tg >= Tx | Al22.5Co25.0Fe25.0Ni25.0Cr2.5 | CMA | 806 | 769 | 1257 | NAN | NAN
Violation: Tg >= Tx | Al18.18Co18.18Cr18.18Fe18.18Nb9.09Ni18.18 | CMA | 849 | 813 | 1252 | NAN | NAN
Violation: Tg >= Tx | Al25Cr25Fe25Ni25 | CMA | 835 | 794 | 1263 | NAN | NAN
Violation: Tg >= Tx | Al23.1Co15.4Cr15.4Cu15.4Fe15.4Ni15.4 | CMA | 815 | 773 | 1266 | NAN | NAN
Violation: Tg >= Tx | Al23.1Cr19.2Cu19.2Fe19.2Ni19.2 | CMA | 812 | 772 | 1262 | NAN | NAN
Violation: Tg >= Tx | Al23.08Co15.38Cr15.38Cu15.38Fe15.38Ni15.38 | CMA | 815 | 773 | 1266 | NAN | NAN
Violation: Tg >= Tx | Al15.38Co15.38Cr15.38Cu15.38Ni15.38Ti15.38Y7.69 | CMA | 861 | 779 | 1327 | NAN | NAN
Violation: Tg >= Tx | Al22.2Co22.2Cu11.1Fe22.2Ni22.2 | CMA | 833 | 791 | 1264 | NAN | NAN
Violation: Tg >= Tx | Al27.3Cr18.2Fe27.3Mn18.2Ni9.1 | CMA | 842 | 785 | 1287 | NAN | NAN
Violation: Tg >= Tx | Al23.1Cr15.4Cu15.4Fe15.4Ni30.8 | CMA | 816 | 773 | 1267 | NAN | NAN
Violation: Tg >= Tx | Al18.52Co18.52Cr18.52Fe18.52Ni18.52Si7.41 | CMA | 837 | 796 | 1262 | NAN | NAN
Violation: Tg >= Tx | Al24.53Co18.87Cr18.87Cu18.87Fe18.87 | CMA | 816 | 773 | 1268 | NAN | NAN
Violation: Tg >= Tx | Al33.3Cr16.7Fe16.7Mn16.7Ti16.7 | CMA | 816 | 760 | 1288 | NAN | NAN
Violation: Tg >= Tx | Al28.57Co14.29Cr14.29Fe14.29Ni14.29Ti14.29 | CMA | 841 | 779 | 1295 | NAN | NAN
Violation: Tg >= Tx | Al23.81Cr23.81Fe23.81Ni23.81Mo4.76 | CMA | 837 | 795 | 1263 | NAN | NAN
Violation: Tg >= Tx | Al25.0Co16.7Cr16.7Cu8.3Fe16.7Ni16.7 | CMA | 814 | 774 | 1261 | NAN | NAN
Violation: Tg >= Tx | Al23.8Cr23.8Fe23.8Mo4.8Ni23.8 | CMA | 837 | 795 | 1263 | NAN | NAN
Violation: Tg >= Tx | Al17.4Co17.4Cr17.4Fe17.4Nb13.0Ni17.4 | CMA | 839 | 808 | 1247 | NAN | NAN
Violation: Tg >= Tx | Al16.7Co16.7Cu16.7Fe16.7Ni16.7Zr16.7 | CMA | 890 | 795 | 1344 | NAN | NAN
Violation: Tg >= Tx | Al26.67Cr26.67Cu26.67Fe20 | CMA | 836 | 772 | 1299 | NAN | NAN
Violation: Tg >= Tx | Al20Co20Cr10Fe20Mo10Ni20 | CMA | 866 | 809 | 1283 | NAN | NAN
Violation: Tg >= Tx | Al27.2Co18.2Cr18.2Fe18.2Ni18.2 | CMA | 823 | 783 | 1261 | NAN | NAN
Violation: Tg >= Tx | Al25Co25Fe25Ni25 | CMA | 814 | 779 | 1254 | NAN | NAN
Violation: Tg >= Tx | Al14.71Co14.71Cr14.71Cu14.71Ni14.71Ti14.71Y11.76 | CMA | 876 | 771 | 1364 | NAN | NAN
Violation: Tg >= Tx | Al17.86Co17.86Cr17.86Fe17.86Ni17.86Si10.71 | CMA | 855 | 798 | 1286 | NAN | NAN
Violation: Tg >= Tx | Al27.27Co18.18Cr18.18Fe18.18Ni18.18 | CMA | 822 | 782 | 1261 | NAN | NAN
Violation: Tg >= Tx | Al19.61Co19.61Cr19.61Fe11.77Mo9.81Ni19.61 | CMA | 875 | 827 | 1269 | NAN | NAN
Violation: Tg >= Tx | Al20Co10Cr20Fe20Mo10Ni20 | CMA | 874 | 820 | 1279 | NAN | NAN
Violation: Tg >= Tx | Al23.8Co4.8Cu23.8Fe23.8Ni23.8 | CMA | 839 | 786 | 1280 | NAN | NAN
Violation: Tg >= Tx | Al27.27Co18.18Cr18.18Cu18.18Fe18.18 | CMA | 821 | 771 | 1277 | NAN | NAN
Violation: Tg >= Tx | Al20Co20Cr20Fe10Mo10Ni20 | CMA | 876 | 827 | 1271 | NAN | NAN
Violation: Tg >= Tx | Al26.47Co14.71Cr14.71Cu14.71Fe14.71Ni14.71 | CMA | 821 | 777 | 1268 | NAN | NAN
Violation: Tg >= Tx | Al26.5Co14.7Cr14.7Cu14.7Fe14.7Ni14.7 | CMA | 824 | 777 | 1274 | NAN | NAN
Violation: Tg >= Tx | Al28.57Co14.29Cr14.29Fe14.29Fe14.29Ni14.29 | CMA | 834 | 775 | 1291 | NAN | NAN
Valid | Al14.29Co14.29Cr14.29Cu14.29Ni14.29Ti14.29Y14.29 | CMA | 737 | 744 | 1188 | NAN | NAN
Violation: Tg >= Tx | Al27.3Cr18.2Cu18.2Fe18.2Ni18.2 | CMA | 824 | 773 | 1280 | NAN | NAN
Violation: Tg >= Tx | Al22.22Co22.22Cr22.22Fe22.22Mo11.11 | CMA | 837 | 806 | 1247 | NAN | NAN
Violation: Tg >= Tx | Al17.24Co17.24Cr17.24Fe17.24Ni17.24Si13.79 | CMA | 851 | 798 | 1280 | NAN | NAN
Violation: Tg >= Tx | Al25Cu25Fe25Ni25 | CMA | 853 | 787 | 1300 | NAN | NAN
Violation: Tg >= Tx | Al38.1Cr19.1Fe19.1Mn19.1Ti4.8 | CMA | 818 | 759 | 1293 | NAN | NAN
Violation: Tg >= Tx | Al22.2Co22.2Fe22.2Mo11.1Ni22.2 | CMA | 866 | 810 | 1283 | NAN | NAN
Violation: Tg >= Tx | Al28.57Co14.29Cr14.29Cu14.29Fe14.29Ni14.29 | CMA | 832 | 776 | 1286 | NAN | NAN
Violation: Tg >= Tx | Al28.6Co14.3Cr14.3Cu14.3Fe14.3Ni14.3 | CMA | 832 | 776 | 1286 | NAN | NAN
Violation: Tg >= Tx | Al16.67Co16.67Cr16.67Fe16.67Ni16.67Si16.67 | CMA | 849 | 793 | 1284 | NAN | NAN
Violation: Tg >= Tx | Al22.22Cr22.22Fe22.22Ni22.22Mo11.11 | CMA | 837 | 806 | 1247 | NAN | NAN
Violation: Tg >= Tx | Al22.2Cr22.2Fe22.2Mo11.1Ni22.2 | CMA | 837 | 806 | 1247 | NAN | NAN
Violation: Tg >= Tx | Al31.2Co17.2Cr17.2Fe17.2Ni17.2 | CMA | 828 | 772 | 1288 | NAN | NAN
Violation: Tg >= Tx | Al25Co16.67Cr16.67Fe16.67Mo8.34Ni16.67 | CMA | 821 | 784 | 1256 | NAN | NAN
Violation: Tg >= Tx | Al28.6Cr14.3Cu14.3Fe14.3Ni28.6 | CMA | 832 | 776 | 1286 | NAN | NAN
Valid | Al31.25Li15.63Mg31.25Sc6.25Zn15.63 | CMA | 563 | 602 | 1121 | NAN | NAN
Violation: Tg >= Tx | Al30.8Co15.4Cr15.4Cu7.7Fe15.4Ni15.4 | CMA | 845 | 778 | 1302 | NAN | NAN
Violation: Tg >= Tx | Al31.03Co17.24Cr17.24Cu17.24Fe17.24 | CMA | 844 | 782 | 1294 | NAN | NAN
Valid | Al55.2Cr13.8Fe13.8Mn13.8Ti3.5 | CMA | 308 | 471 | 787 | NAN | NAN
Valid | Al48.0Cr16.0Fe16.0Mn16.0Ti4.0 | CMA | 307 | 462 | 796 | NAN | NAN
Violation: Tg >= Tx | Al33.3Co16.7Cr16.7Fe16.7Ni16.7 | CMA | 831 | 772 | 1292 | NAN | NAN
Violation: Tg >= Tx | Al31.0Cr17.2Cu17.2Fe17.2Ni17.2 | CMA | 843 | 782 | 1293 | NAN | NAN
Violation: Tg >= Tx | Al33.33Co16.67Cr16.67Fe16.67Ni16.67 | CMA | 831 | 772 | 1292 | NAN | NAN
Violation: Tg >= Tx | Al31.5Co13.7Cr13.7Cu13.7Fe13.7Ni13.7 | CMA | 855 | 783 | 1310 | NAN | NAN
Violation: Tg >= Tx | Al31.51Co13.70Cr13.70Cu13.70Fe13.70Ni13.70 | CMA | 855 | 783 | 1310 | NAN | NAN
Violation: Tg >= Tx | Al35.5Cr16.1Cu16.1Fe16.1Ni16.1 | CMA | 845 | 782 | 1297 | NAN | NAN
Violation: Tg >= Tx | Al34.2Co16.5Cr16.5Fe16.5Ni16.5 | CMA | 833 | 773 | 1292 | NAN | NAN
Violation: Tg >= Tx | Al33.33Co16.67Cr16.67Cu16.67Fe16.67 | CMA | 851 | 784 | 1304 | NAN | NAN
Valid | Al40.0Ti7.5Co7.5Cr7.5Fe7.5Ni7.5Cu7.5V7.5Mn7.5 | CMA | 726 | 746 | 1167 | NAN | NAN
Violation: Tg >= Tx | Al33.3Cr16.7Cu16.7Fe16.7Ni16.7 | CMA | 851 | 784 | 1304 | NAN | NAN
Violation: Tg >= Tx | Al33.3Co13.3Cr13.3Cu13.3Fe13.3Ni13.3 | CMA | 852 | 785 | 1301 | NAN | NAN
Violation: Tg >= Tx | Al33.33Co13.33Cr13.33Cu13.33Fe13.33Ni13.33 | CMA | 852 | 785 | 1301 | NAN | NAN
Violation: Tg >= Tx | Al15.38C23.08Co15.38Cr15.38Fe15.38Ni15.38 | CMA | 877 | 794 | 1326 | NAN | NAN
Violation: Tg >= Tx | Al20.83Cr20.83Fe20.83Ni20.83Mo16.67 | CMA | 999 | 866 | 1385 | NAN | NAN
Violation: Tg >= Tx | Al20.8Cr20.8Fe20.8Mo16.7Ni20.8 | CMA | 999 | 866 | 1385 | NAN | NAN
Violation: Tg >= Tx | Al16.67Co16.67Mo16.67Cu16.67Ti16.67Ni16.67 | CMA | 879 | 812 | 1299 | NAN | NAN
Violation: Tg >= Tx | Al16.67Co16.67Cu16.67Fe16.67Ni16.67Si16.67 | CMA | 849 | 781 | 1304 | NAN | NAN
Violation: Tg >= Tx | Al20Co20Cu20Fe20Nb20 | CMA | 904 | 815 | 1332 | NAN | NAN
Violation: Tg >= Tx | Al36.51Co15.87Cr15.87Cu15.87Fe15.87 | CMA | 841 | 779 | 1297 | NAN | NAN
Violation: Tg >= Tx | Al38.46Co15.38Cr15.38Fe15.38Ni15.38 | CMA | 840 | 776 | 1298 | NAN | NAN
Valid | Al20Mn20V20Ti20Zr20 | CMA | 651 | 713 | 1096 | NAN | NAN
Violation: Tg >= Tx | Al20Cr20Mn20Nb20V20 | CMA | 927 | 846 | 1315 | NAN | NAN
Violation: Tg >= Tx | Al35.90Co12.82Cr12.82Cu12.82Fe12.82Ni12.82 | CMA | 849 | 783 | 1302 | NAN | NAN
Violation: Tg >= Tx | Al38.46Co15.38Cr15.38Cu15.38Fe15.38 | CMA | 848 | 778 | 1310 | NAN | NAN
Violation: Tg >= Tx | Al30.77Co15.38Cr15.38Fe15.38Mo7.69Ni15.38 | CMA | 832 | 789 | 1266 | NAN | NAN
Violation: Tg >= Tx | Al37.5Co12.5Cr12.5Cu12.5Fe12.5Ni12.5 | CMA | 853 | 782 | 1310 | NAN | NAN
Violation: Tg >= Tx | Al20Cr20Nb20V20V20 | CMA | 975 | 867 | 1349 | NAN | NAN
Violation: Tg >= Tx | Al42.86Co14.29Cr14.29Fe14.29Ni14.29 | CMA | 838 | 776 | 1297 | NAN | NAN
Violation: Tg >= Tx | Al38.5Cr15.4Cu 15.4Fe15.4Ni15.4 | CMA | 845 | 779 | 1300 | NAN | NAN
Valid | Al31.25Cu6.25Li15.63Mg31.25Zn15.63 | CMA | 568 | 604 | 1129 | NAN | NAN
Violation: Tg >= Tx | Al41.18Co14.71Cr14.71Cu14.71Fe14.71 | CMA | 865 | 779 | 1333 | NAN | NAN
Violation: Tg >= Tx | Al20.0Cr20.0Nb20.0Ti20.0V20.0 | CMA | 864 | 839 | 1236 | NAN | NAN
Violation: Tg >= Tx | Al37.5Cr12.5Cu12.5Fe12.5Ni25.0 | CMA | 856 | 782 | 1313 | NAN | NAN
Valid | Al42.86Co14.29Cr14.29Cu14.29Fe14.29 | CMA | 287 | 461 | 747 | NAN | NAN
Violation: Tg >= Tx | Al16.67C16.67Co16.67Cr16.67Fe16.67Ni16.67 | CMA | 880 | 795 | 1328 | NAN | NAN
Valid | Al20Ti20Cu20Y20Mn20 | CMA | 658 | 732 | 1079 | NAN | NAN
Violation: Tg >= Tx | Al20Cr20Fe20Ni20Mo20 | CMA | 1060 | 881 | 1444 | NAN | NAN
Valid | Al20Li20Cu10Sc20Ti30 | CMA | 346 | 464 | 894 | NAN | NAN
Valid | Al20Cr20Ti20Si20Zr20 | CMA | 613 | 683 | 1077 | NAN | NAN
Violation: Tg >= Tx | Al8.06Nb16.13Cr16.13Cu16.13Ti24.19V3.23Zr16.13 | CMA | 864 | 815 | 1272 | NAN | NAN
Valid | Al22.2Cr11.1Nb22.2Ti22.2V22.2 | CMA | 803 | 813 | 1185 | NAN | NAN
Violation: Tg >= Tx | Al20Cr20Mo20Si20Ti20 | CMA | 945 | 848 | 1337 | NAN | NAN
Violation: Tg >= Tx | Al25Nb25Ti25V25 | CMA | 807 | 805 | 1203 | NAN | NAN
Valid | Al20Li20Mg10Zn20Ti30 | CMA | 397 | 495 | 961 | NAN | NAN
Valid | Al21.28Cu10.63Li21.28Ti21.28Mg21.28Sn4.27 | CMA | 418 | 471 | 1066 | NAN | NAN
Valid | Al16.67Fe16.67Nb16.67Ti16.67Ti16.67Zr16.67 | CMA | 679 | 712 | 1144 | NAN | NAN
Valid | Al20Cu20Ni20Ti20Sn20 | CMA | 320 | 461 | 834 | NAN | NAN
Violation: Tg >= Tx | Al6Nb20Ti16Ti28V4Zr26 | CMA | 758 | 740 | 1229 | NAN | NAN
Violation: Tg >= Tx | Al11.1Nb22.2Ti22.2V22.2Zr22.2 | CMA | 821 | 809 | 1217 | NAN | NAN
Violation: Tg >= Tx | Al5.88Mo23.53Nb23.53Ti23.53V23.53 | CMA | 1047 | 875 | 1437 | NAN | NAN
Valid | Al20Cr20Nb20Ti20Zr20 | CMA | 669 | 713 | 1127 | NAN | NAN
Violation: Tg >= Tx | Al20Nb20Ti20V20Zr20 | CMA | 770 | 758 | 1219 | NAN | NAN
Valid | Al27.3Nb18.2Ti18.2V18.2Zr18.2 | CMA | 746 | 747 | 1199 | NAN | NAN
Violation: Tg >= Tx | Al11.11Mo22.22Nb22.22Ti22.22V22.22 | CMA | 977 | 863 | 1358 | NAN | NAN
Violation: Tg >= Tx | Al15.79Mo21.05Nb21.05V21.05V21.05 | CMA | 1135 | 950 | 1433 | NAN | NAN
Violation: Tg >= Tx | Al20Cr20Mo20Nb20Ti20 | CMA | 952 | 849 | 1346 | NAN | NAN
Violation: Tg >= Tx | Al20Cr20Mo20Nb20Ti20 | CMA | 952 | 849 | 1346 | NAN | NAN
Violation: Tg >= Tx | Al6Nb20Ta16Ti28V4Zr26 | CMA | 854 | 812 | 1262 | NAN | NAN
Violation: Tg >= Tx | Al25.0Cr25.0Mo25.0Nb25.0 | CMA | 1021 | 867 | 1412 | NAN | NAN
Violation: Tg >= Tx | Al25.0Mo25.0Nb25.0Ti25.0 | CMA | 943 | 846 | 1338 | NAN | NAN
Violation: Tg >= Tx | Al20.0Mo10.0Nb20.0Ta10.0Ti20.0Zr20.0 | CMA | 894 | 828 | 1296 | NAN | NAN
Violation: Tg >= Tx | Al20Cr20Ti20Nb20Ta20 | CMA | 992 | 879 | 1354 | NAN | NAN
Valid | Al11.11Nb22.22Ta22.22Ti22.22V22.22 | CMA | 820 | 821 | 1198 | NAN | NAN
Violation: Tg >= Tx | Al5.66Hf18.87Nb18.87Ta18.87Ti18.87Zr18.87 | CMA | 845 | 816 | 1243 | NAN | NAN
Violation: Tg >= Tx | Al9.09Hf18.18Nb18.18Ta18.18Ti18.18Zr18.18 | CMA | 867 | 826 | 1260 | NAN | NAN
Violation: Tg >= Tx | Al13.04Hf17.39Nb17.39Ta17.39Ti17.39Zr17.39 | CMA | 887 | 826 | 1290 | NAN | NAN
Violation: Tg >= Tx | Al13.0Hf17.4Nb17.4Ta17.4Ti17.4Zr17.4 | CMA | 887 | 826 | 1290 | NAN | NAN
Violation: Tg >= Tx | Al25.0Hf25.0Nb25.0Ti25.0 | CMA | 888 | 793 | 1344 | NAN | NAN
Violation: Tg >= Tx | Al10Hf15Ta25Ti25Zr25 | CMA | 846 | 803 | 1264 | NAN | NAN
Violation: Tg >= Tx | Al25.0Hf25.0Ta25.0Ti25.0 | CMA | 863 | 817 | 1267 | NAN | NAN
Valid | Al20Ce20La20Ni20Y20 | MG | NAN | NAN | NAN | NAN | 0.01
Violation: Tg >= Tx | Al25.0Nb25.0Ta25.0Ti25.0 | CMA | 835 | 822 | 1219 | NAN | NAN
Violation: Tg >= Tx | Al5.88Nb23.53Ta23.53Ti23.53V23.53 | CMA | 882 | 853 | 1240 | NAN | NAN
Violation: Tg >= Tx | Al10.0Nb20.0Ta16.0Ti30.0V4.0Zr20.0 | CMA | 848 | 806 | 1262 | NAN | NAN
Violation: Tg >= Tx | Al20.0Nb30.0Ta10.0Ti30.0Zr10.0 | CMA | 857 | 814 | 1265 | NAN | NAN
Violation: Tg >= Tx | Al8.0Hf12.0Nb20.0Ta20.0Ti20.0Zr20.0 | CMA | 845 | 812 | 1248 | NAN | NAN
Valid | Ag38.4Mg30.8Ca30.8 | MMG | 394 | 426 | 805 | NAN | 0.5
Valid | Ag38.4Mg38.4Ca23.2 | MMG | 391 | 425 | 796 | NAN | 1.1
Valid | Ag46.2Ca38.4Mg15.3 | MMG | 407 | 439 | 809 | NAN | 0.3
Valid | Ag46.2Ca30.7Mg23.1 | MMG | 399 | 426 | 765 | NAN | 0.7
Valid | Ag46.2Mg30.7Ca23.1 | MMG | 393 | 427 | 880 | NAN | 0.5
Valid | Ag53.8Mg23.1Ca23.1 | MMG | 451 | 488 | 887 | NAN | 0.7
Valid | Ag53.8Ca30.8Mg15.4 | MMG | 444 | 498 | 812 | NAN | 0.8
Valid | Ag61.5Ca23.1Mg15.4 | MMG | 486 | 526 | 920 | NAN | 0.7
Valid | Ag61.5Mg23.1Ca15.4 | MMG | 440 | 485 | 919 | NAN | 0.5
Valid | Ag46.2Mg23.2Ca23Cu7.7 | MMG | 398 | 430 | 825 | NAN | 2
Valid | Ag50Mg11.5Ca30.8Cu7.7 | MMG | 452 | 487 | 809 | NAN | 1
Valid | Ag50Mg19.2Ca23.1Cu7.7 | MMG | 426 | 466 | 797 | NAN | 1.2
Valid | Ag53.8Mg7.7Ca30.5Cu7.7 | MMG | 428 | 488 | 843 | NAN | 0.3
Valid | Ag38.5Mg23Ca30.8Cu7.7 | MMG | 384 | 416 | 854 | NAN | 2
Valid | Ag30.8Mg30.8Ca30.8Cu7.7 | MMG | 407 | 427 | 809 | NAN | 2
Valid | Ag38.5Mg30.8Ca23.1Cu7.7 | MMG | 387 | 420 | 833 | NAN | 3
Valid | Ag38.5Mg38.5Ca15.4Cu7.7 | MMG | 405 | 436 | 842 | NAN | 0.5
Valid | Ag46.2Mg15.4Ca30.5Cu7.7 | MMG | 414 | 445 | 805 | NAN | 0.8
Valid | Ag53.8Mg23.1Ca15.4Cu7.7 | MMG | 407 | 463 | 877 | NAN | 0.5
Valid | Ag53.8Mg15.4Ca23.1Cu7.7 | MMG | 433 | 463 | 831 | NAN | 0.5
Valid | Ag30.8Mg23.1Ca30.8Cu15.4 | MMG | 413 | 432 | 803 | NAN | 2.5
Valid | Au55Cu25Si20 | MMG | 348 | 383 | 654 | NAN | 0.5
Valid | Au77.8Ge13.8Si8.4 | MG | NAN | NAN | NAN | 740000 | NAN
Valid | Au46Cu29Si20Ag5 | MMG | 395 | 420 | 664 | NAN | NAN
Valid | Au46Ag5Cu29Si20 | MMG | 395 | 420 | 664 | NAN | 1
Valid | Au52Cu29.2Si16.5Pd2.3 | MMG | 393 | 427 | 651 | NAN | NAN
Valid | Au52Pd2.3Cu29.2Si16.5 | MMG | 393 | 427 | 651 | NAN | 2
Valid | Au49Ag5.5Pd2.3Cu26.9Si16.3 | MMG | 401 | 459 | 644 | 160 | 5
Valid | Ca66.4Al33.6 | MMG | 527 | 534 | 841 | NAN | 1
Valid | Ca63Al32Ag5 | MMG | 503 | 527 | NAN | NAN | 1.5
Valid | Ca63Al32Cu5 | MMG | 512 | 523 | 831 | NAN | 2
Valid | Ca65Cu30Mg5 | MMG | 403 | 424 | 757 | NAN | 0.5
Valid | Ca60Al30Cu10 | MMG | 498 | 517 | NAN | NAN | 1.5
Valid | Ca60Al30Zn10 | MMG | 517 | 540 | 775 | NAN | 1.5
Valid | Ca60Al30Ag10 | MMG | 483 | 531 | 868 | NAN | 2
Valid | Ca60Al30Mg10 | MMG | 508 | 523 | 873 | NAN | 2
Valid | Ca55Mg25Cu20 | MMG | 398 | 428 | 668 | NAN | 8
Valid | Cu46Zr42Al7Y5 | MMG | 672 | 772 | 1113 | 40 | 10
Valid | Ca45Cu36Mg19 | MMG | 399 | 428 | 714 | NAN | 0.5
Valid | Ca40Cu35Mg25 | MMG | 399 | 436 | 680 | NAN | 4
Valid | Ca45Cu30Mg25 | MMG | 400 | 438 | 678 | NAN | 6
Valid | Ca40Mg30Cu30 | MMG | 395 | 430 | 694 | NAN | 0.5
Valid | Ca50Mg25Cu25 | MMG | 400 | 439 | 655 | NAN | 9
Valid | Ca50Mg30Cu20 | MMG | 402 | 439 | 731 | NAN | 2
Valid | Ca65Mg20Cu15 | MMG | 386 | 405 | 679 | NAN | 2
Valid | Ca70Mg20Cu10 | MMG | 356 | 385 | 702 | NAN | 0.5
Valid | Ca45Mg30Cu25 | MMG | 401 | 436 | 717 | NAN | 1
Valid | Ca60Mg25Cu15 | MMG | 390 | 416 | 676 | NAN | 2
Valid | Ca60Mg20Cu20 | MMG | 387 | 412 | 678 | NAN | 4
Valid | Ca65Mg25Cu10 | MMG | 405 | 429 | 691 | NAN | 0.5
Valid | Ca60Mg25Zn15 | MMG | 377 | 409 | 744 | NAN | 1
Valid | Ca65Mg25Zn10 | MMG | 387 | 405 | 759 | NAN | 0.5
Valid | Ca65Mg20Zn15 | MMG | 380 | 405 | 668 | NAN | 5
Valid | Ca65Zn25Mg10 | MMG | 377 | 412 | 659 | NAN | 2
Valid | Ca70Mg15Zn15 | MMG | 371 | 397 | 688 | NAN | 0.5
Valid | Ca55Mg25Zn20 | MMG | 375 | 418 | 751 | NAN | 1
Valid | Ca60Mg20Zn20 | MMG | 378 | 415 | 660 | NAN | 4
Valid | Ca65Mg15Zn20 | MMG | 377 | 410 | 630 | NAN | 6
Valid | Ca58Al32Mg10 | MMG | 513 | 539 | 873 | NAN | 1.5
Valid | Ca65Al20Mg15 | MMG | 463 | 491 | 776 | NAN | 1.5
Valid | Ca70Al15Mg15 | MMG | 420 | 460 | 771 | NAN | 1.5
Valid | Ca55Mg15Cu30 | MMG | 397 | 437 | 706 | NAN | 3
Valid | Ca50Cu30Mg20 | MMG | 401 | 442 | 690 | NAN | 8
Valid | Ca53Cu24Mg23 | MMG | 406 | 439 | 655 | NAN | 7
Valid | Ca54Cu28Mg18 | MMG | 399 | 442 | 691 | NAN | 1
Valid | Ca55Cu25Mg20 | MMG | 399 | 426 | 720 | NAN | 2
Valid | Ca55Cu35Mg10 | MMG | 397 | 422 | 770 | NAN | 0.5
Valid | Ca58Cu24Mg18 | MMG | 388 | 426 | 667 | NAN | 6
Valid | Ca60Cu20Mg20 | MMG | 387 | 412 | 678 | NAN | 4
Valid | Ca60Cu27Mg13 | MMG | 394 | 426 | 701 | NAN | 1
Valid | Ca65Cu20Mg15 | MMG | 383 | 409 | 682 | NAN | 4
Valid | Ca65Cu25Mg10 | MMG | 388 | 420 | 711 | NAN | 2
Valid | Ca70Cu20Mg10 | MMG | 385 | 407 | 713 | NAN | 1
Valid | Ca60Mg25Ni15 | MMG | 431 | 453 | 683 | NAN | 13
Valid | Ca55Zn25Mg20 | MMG | 383 | 428 | 702 | NAN | 2
Valid | Ca55Zn27Mg18 | MMG | 389 | 419 | 671 | NAN | 0.5
Valid | Ca55Zn30Mg15 | MMG | 387 | 419 | 696 | NAN | 0.5
Valid | Ca60Zn20Mg20 | MMG | 378 | 415 | 660 | NAN | 4
Valid | Ca60Zn25Mg15 | MMG | 379 | 427 | 650 | NAN | 6
Valid | Ca60Zn30Mg10 | MMG | 380 | 400 | 666 | NAN | 0.5
Valid | Ca65Zn20Mg15 | MMG | 375 | 410 | 630 | NAN | 6
Valid | Ca70Zn20Mg10 | MMG | 367 | 399 | 657 | NAN | 0.5
Valid | Ca70Mg15Al15 | MMG | 420 | 460 | NAN | NAN | 1.5
Valid | Ca70Mg10Zn20 | MMG | 367 | 399 | 657 | NAN | 0.5
Valid | Ca60Mg10Zn30 | MMG | 380 | 400 | 666 | NAN | 0.5
Valid | Ca55Mg15Zn30 | MMG | 387 | 419 | 696 | NAN | 0.5
Valid | Ca55Mg18Zn27 | MMG | 389 | 419 | 671 | NAN | 0.5
Valid | Ca55Mg10Cu35 | MMG | 397 | 422 | 770 | NAN | 0.5
Valid | Ca45Mg19Cu36 | MMG | 399 | 428 | 714 | NAN | 0.5
Valid | Ca70Mg10Cu20 | MMG | 385 | 407 | 713 | NAN | 1
Valid | Ca60Mg13Cu27 | MMG | 394 | 426 | 701 | NAN | 1
Valid | Ca60Mg15Cu25 | MMG | 396 | 428 | 687 | NAN | 1
Valid | Ca65Mg10Zn25 | MMG | 377 | 412 | 659 | NAN | 2
Valid | Ca55Mg20Zn25 | MMG | 383 | 428 | 702 | NAN | 2
Valid | Ca65Mg10Cu25 | MMG | 388 | 420 | 711 | NAN | 2
Valid | Ca30Mg25Cu45 | MMG | 387 | 430 | 798 | NAN | 2.5
Valid | Ca65Mg15Cu20 | MMG | 383 | 409 | 682 | NAN | 4
Valid | Ca40Mg25Cu35 | MMG | 399 | 436 | 680 | NAN | 4
Valid | Ca53Mg23Cu24 | MMG | 406 | 439 | 655 | NAN | 7
Valid | Ca60Mg15Zn25 | MMG | 379 | 427 | 650 | NAN | 6
Valid | Ca58Mg18Cu24 | MMG | 388 | 426 | 667 | NAN | 6
Valid | Ca50Mg20Cu30 | MMG | 401 | 442 | 690 | NAN | 8
Valid | Ca60Mg16Zn24 | MMG | 379 | 427 | NAN | NAN | 1
Valid | Ca57Mg19Cu24 | MMG | 404 | 440 | NAN | NAN | 4
Valid | Ca60Mg20Ag20 | MMG | 401 | 435 | NAN | NAN | 4
Valid | Ca55Mg20Cu25 | MMG | 399 | 426 | 720 | NAN | 2
Valid | Ca45Mg25Cu30 | MMG | 400 | 438 | 678 | NAN | 6
Valid | Ca60Mg10Al30 | MMG | 508.2 | 523.2 | NAN | NAN | 2
Valid | Ca57.5Mg15Zn27.5 | MMG | 392.2 | 416.2 | NAN | NAN | 4
Valid | Ca55Mg17.5Zn27.5 | MMG | 395.2 | 417.2 | NAN | NAN | 4.5
Valid | Ca47.5Mg19.1Zn6.8Cu26.6 | MMG | 397 | 438 | 682 | NAN | NAN
Valid | Ca50Mg22.5Cu27.5 | MMG | 400 | 442 | 663 | NAN | 10
Valid | Ca60Mg17.5Zn22.5 | MMG | 383 | 421 | 650 | NAN | 10
Valid | Ca47Mg19Zn7Cu27 | MMG | 393 | 440 | 676 | NAN | 6
Valid | Ca55Mg20Al19Zn6 | MMG | 448 | 484 | 745 | NAN | 1.5
Valid | Ca55Al20Mg18Zn7 | MMG | 447 | 491 | 822 | NAN | 1
Valid | Ca60Mg18Al15Zn7 | MMG | 431 | 485 | 748 | NAN | 2.5
Valid | Ca47.5Cu30Mg22.5 | MMG | 399 | 440 | 673 | NAN | 10
Valid | Ca47.5Mg22.5Cu30 | MMG | 399 | 440 | 673 | NAN | 6
Valid | Ca56.5Al28.5Mg15 | MMG | 503 | 528 | NAN | NAN | 1.5
Valid | Ca50Cu27.5Mg22.5 | MMG | 400 | 442 | 663 | NAN | 10
Valid | Ca60Zn22.5Mg17.5 | MMG | 378 | 428 | 650 | NAN | 10
Valid | Ca62.5Zn20Mg17.5 | MMG | 375 | 412 | 640 | NAN | 10
Valid | Ca47Cu27Mg19Zn7 | MMG | 393 | 440 | 676 | NAN | 6
Valid | Ca55Mg18Al20Zn7 | MMG | 447 | 491 | 822 | NAN | NAN
Valid | Ca60Cu20Al11Mg9 | MMG | 401 | 450 | 757 | NAN | 2
Valid | Ca50Cu25Mg20Zn5 | MMG | 399 | 441 | 654 | NAN | 10
Valid | Ca50Mg25Cu20Zn5 | MMG | 393 | 435 | 663 | NAN | 8
Valid | Ca50Mg15Zn10Cu25 | MMG | 395 | 434 | 678 | NAN | 10
Valid | Ca60Mg20Al10Zn10 | MMG | 403 | 449 | 746 | NAN | 6
Valid | Ca60Mg20Ag10Cu10 | MMG | 398 | 428 | NAN | NAN | 7
Valid | Ca50Mg25Zn15Cu10 | MMG | 383 | 430 | 723 | NAN | 8
Valid | Ca55Mg20Al15Zn10 | MMG | 421 | 477 | 806 | NAN | 2
Valid | Ca60Mg20Al10Cu10 | MMG | 408 | 442 | 817 | NAN | 2
Valid | Ca60Cu15Mg15Al10 | MMG | 397 | 430 | 810 | NAN | 2
Valid | Ca50Cu20Mg20Al10 | MMG | 411 | 441 | 731 | NAN | 1
Valid | Ca50Cu25Mg15Zn10 | MMG | 395 | 434 | 678 | NAN | 10
Valid | Ca50Mg25Cu15Zn10 | MMG | 394 | 437 | 707 | NAN | 10
Valid | Ca55Cu23Mg11Zn11 | MMG | 379 | 430 | 717 | NAN | 1
Valid | Ca55Mg18Cu16Zn11 | MMG | 373 | 439 | 636 | NAN | 10
Valid | Ca58Mg18Cu12Zn12 | MMG | 373 | 428 | 628 | NAN | 10
Valid | Ca60Mg15Zn15Al10 | MMG | 403 | 474 | 703 | NAN | 4
Valid | Ca55Mg20Zn15Al10 | MMG | 403 | 469 | 773 | NAN | 3.5
Valid | Ca55Mg18Zn16Cu11 | MMG | 384 | 437 | 625 | NAN | 10
Valid | Ca50Cu25Zn15Mg10 | MMG | 395 | 427 | 702 | NAN | 2
Valid | Ca48Zn20Al19Mg13 | MMG | 436 | 487 | 813 | NAN | 0.5
Valid | Ca33.3Cu33.3Mg33.3 | MMG | 391 | 406 | 731 | NAN | 3
Valid | Ca36.4Cu36.4Mg27.2 | MMG | 383 | 412 | 706 | NAN | 8
Valid | Ca40.9Cu40.9Mg18.2 | MMG | 393 | 431 | 717 | NAN | 3
Valid | Ca62.5Mg17.5Zn20 | MMG | 375 | 412 | 640 | NAN | 10
Valid | Ca60Mg9Al11Cu20 | MMG | 401 | 450 | 755 | NAN | NAN
Valid | Ca50Mg20Al10Cu20 | MMG | 411 | 441 | 731 | NAN | NAN
Valid | Cu50Mg18.2Ca31.8 | MMG | 392 | 421 | 828 | NAN | 2
Valid | Ca50Mg20Zn5Cu25 | MMG | 399 | 441 | 654 | NAN | 10
Valid | Ca60Mg15Al10Zn15 | MMG | 403 | 474 | 703 | NAN | NAN
Valid | Ca55Mg20Al10Zn15 | MMG | 403 | 469 | 774 | NAN | NAN
Valid | Ca60Mg15Al10Cu15 | MMG | 397 | 430 | 689 | NAN | NAN
Valid | Ca55Mg11Zn11Cu23 | MMG | 379 | 430 | 717 | NAN | 1
Valid | Ca55Mg18Zn11Cu16 | MMG | 373 | 439 | NAN | NAN | 10
Valid | Ca58Mg18Zn12Cu12 | MMG | 393 | 437 | NAN | NAN | 1
Valid | Ca50Mg10Zn15Cu25 | MMG | 395 | 427 | 702 | NAN | 2
Valid | Ca50Mg22.5Al5Cu22.5 | MMG | 416.2 | 456.2 | 762 | NAN | 3.5
Valid | Ca55Mg18Al5Zn11Cu11 | MMG | 392.2 | 448.2 | NAN | NAN | 9
Valid | Ca50Cu22.5Mg22.5Al5 | MMG | 416 | 456 | 762 | NAN | 3.5
Valid | Ca55.5Al29.5Mg10Ag5 | MMG | 489 | 521 | NAN | NAN | 2
Valid | Ca57.5Al27.5Mg10Ag5 | MMG | 493 | 528 | NAN | NAN | 2
Valid | Ca56.5Al28.5Mg10Cu5 | MMG | 493 | 520 | NAN | NAN | 3
Valid | Ca56.5Al28.5Mg10Ag5 | MMG | 488 | 515 | NAN | NAN | 3
Valid | Ca60Mg18Al10Cu6Zn6 | MMG | 407 | 449 | 803 | NAN | 5
Valid | Ca60Mg18Al15Cu4Zn3 | MMG | 417 | 468 | 776 | NAN | 2
Valid | Ca55Mg18Al15Cu6Zn6 | MMG | 409 | 450 | 854 | NAN | 2.5
Valid | Ca55Mg18Zn11Al10Cu6 | MMG | 401 | 444 | 835 | NAN | 3
Valid | Ca45Cu22.5Mg22.5Zn10 | MMG | 400 | 435 | 655 | NAN | 6
Valid | Ca55Mg18Cu11Zn11Al5 | MMG | 392 | 448 | 786 | NAN | 9
Valid | Ca65Li9.96Mg8.54Zn16.5 | MMG | 425 | 443 | 707 | NAN | 5
Valid | Ca42.5Cu21.5Mg21.5Zn15 | MMG | 401 | 435 | 658 | NAN | 4
Valid | Ca47.5Cu23.75Mg23.75Zn5 | MMG | 399 | 436 | 657 | NAN | 8
Valid | Ca58.3Mg17.7Zn11.9Cu12.1 | MMG | 382 | 428 | NAN | NAN | 1
Valid | Ce60Al20Co20 | MMG | 424 | 468 | 798 | NAN | 1
Valid | Ce68Al10Cu20C2 | MMG | 352 | 406 | 723 | NAN | 2
Valid | Ce68Al10Cu20B2 | MMG | 346 | 393 | 731 | NAN | 2
Valid | Ce68Al10Cu20Si2 | MMG | 352 | 413 | 721 | NAN | 3
Valid | Ce68Al10Cu20Fe2 | MMG | 352 | 423 | 708 | NAN | 5
Valid | Ce69Al10Cu20Co1 | MMG | 340 | 421 | 713 | NAN | 10
Valid | Ce68Al10Cu20Co2 | MMG | 352 | 419 | 716 | NAN | 10
Valid | Ce65Al10Cu20Co5 | MMG | 363 | 414 | 695 | NAN | 8
Valid | Ce68Al10Cu20Ni2 | MMG | 352 | 421 | 710 | NAN | 5
Valid | Ce70Al10Cu17Zn3 | MMG | 341 | 412 | 733 | NAN | 3
Valid | Ce70Al10Cu10Ni10 | MMG | 359 | 377 | 714 | NAN | 3
Valid | Ce68Al10Cu20Nb2 | MMG | 345 | 421 | 721 | NAN | 8
Valid | Ce69.8Al10Cu20Co0.2 | MMG | 339 | 414 | 721 | NAN | 8
Valid | Ce69.5Al10Cu20Co0.5 | MMG | 337 | 419 | 716 | NAN | 10
Valid | Ce70Al10Cu20 | MMG | 341 | 408 | 722 | NAN | 2
Valid | Ce70Al10Ni10Cu10 | MMG | NAN | NAN | NAN | 445 | NAN
Valid | Ce70Cu10Ni10Al10 | MMG | 359 | 377 | 714 | NAN | NAN
Valid | Ce13.6La54.4Al10Cu20Co2 | MMG | 366 | 409 | NAN | NAN | NAN
Valid | Ce34La34Al10Cu20Co2 | MMG | 362 | 419 | NAN | NAN | NAN
Valid | Co63W21B16 | MMG | NAN | NAN | NAN | NAN | NAN
Valid | Co60W23B17 | MMG | NAN | NAN | NAN | NAN | NAN
Valid | Co75Si15B10 | MMG | NAN | NAN | NAN | 350000 | NAN
Valid | Co69W17B14 | MMG | NAN | NAN | NAN | NAN | NAN
Valid | Co63Mo24B13 | MMG | 856 | 887 | 1567 | NAN | 1
Valid | Co63Mo20B17 | MMG | 844 | 885 | 1570 | NAN | 1
Valid | Co64Mo22B14 | MMG | 834 | 886 | 1569 | NAN | 2
Valid | Co59Mo28B13 | MMG | 869 | 916 | 1548 | NAN | 1.5
Violation: Tg >= Tx | Co25Cr25Fe25Ni25 | CMA | 1079 | 883 | 1467 | NAN | NAN
Violation: Tg >= Tx | Co33.3Cr33.3Ni33.3 | CMA | 1074 | 878 | 1468 | NAN | NAN
Violation: Tg >= Tx | Co25Cr25Cu25Fe25 | CMA | 1023 | 853 | 1439 | NAN | NAN
Violation: Tg >= Tx | Co25Cr25Fe25Mn25 | CMA | 987 | 847 | 1399 | NAN | NAN
Violation: Tg >= Tx | Co25Cr25Mn25Ni25 | CMA | 1016 | 847 | 1439 | NAN | NAN
Violation: Tg >= Tx | Co25Fe25Mn25Ni25 | CMA | 1006 | 839 | 1439 | NAN | NAN
Valid | Co43B31.5Fe20Ta5.5 | MMG | 910 | 982 | 1526 | NAN | NAN
Valid | Co43Fe20Ta5.5B31.5 | MMG | 910 | 982 | 1526 | NAN | 2
Valid | Co50Cr15Mo14C15B6 | MMG | 819 | 895 | 1417 | NAN | 2
Valid | Co50Cr15C15Mo14B6 | MMG | 819 | 895 | 1417 | NAN | NAN
Violation: Tg >= Tx | Co20Cr20Fe20Ni20V20 | CMA | 1098 | 898 | 1467 | NAN | NAN
Valid | Co48Cr15Mo14C15B6Er2 | MMG | 848 | 933 | 1394 | NAN | 10
Violation: Tg >= Tx | Co20Cr20Cu20Fe20Ni20 | CMA | 1043 | 872 | 1436 | NAN | NAN
Violation: Tg >= Tx | Co20Cr20Cu20Ni20Fe20 | CMA | 1043 | 872 | 1436 | NAN | NAN
Violation: Tg >= Tx | Co20Cu20Fe20Ni20Ni20 | CMA | 1035 | 865 | 1436 | NAN | NAN
Violation: Tg >= Tx | Co20Cr20Fe20Mn20Ni20 | CMA | 1018 | 849 | 1439 | NAN | NAN
Violation: Tg >= Tx | Co20Cu20Fe20Mn20Ni20 | CMA | 972 | 828 | 1408 | NAN | NAN
Violation: Tg >= Tx | Co25.0Fe25.0Ni25.0Ti25.0 | CMA | 914 | 838 | 1310 | NAN | NAN
Violation: Tg >= Tx | Co25.0Fe25.0Ni25.0V25.0 | CMA | 1078 | 882 | 1466 | NAN | NAN
Violation: Tg >= Tx | Co25.0Cr25.0Fe25.0Ni25.0 | CMA | 1079 | 883 | 1467 | NAN | NAN
Violation: Tg >= Tx | Co25.0Cr25.0Cu25.0Ni25.0 | CMA | 1043 | 872 | 1436 | NAN | NAN
Violation: Tg >= Tx | Co20.0Cr40.0Fe20.0Ni20.0 | CMA | 1092 | 893 | 1466 | NAN | NAN
Violation: Tg >= Tx | Co25.0Cu25.0Fe25.0Ni25.0 | CMA | 1034 | 867 | 1432 | NAN | NAN
Valid | Co64.8Fe7.2B19.2Si4.8Nb4 | MMG | 803 | 843 | 1457 | NAN | 2
Violation: Tg >= Tx | Co28.6Cu14.3Fe28.6Ni28.6 | CMA | 1040 | 868 | 1438 | NAN | NAN
Violation: Tg >= Tx | Co10.0Cr10.0Fe40.0Mn40.0 | CMA | 904 | 813 | 1335 | NAN | NAN
Violation: Tg >= Tx | Co25.0Fe25.0Mn25.0Ni25.0 | CMA | 1006 | 839 | 1439 | NAN | NAN
Violation: Tg >= Tx | Co25.0Cr25.0Fe25.0Mn25.0 | CMA | 987 | 847 | 1399 | NAN | NAN
Valid | Co57.6Fe14.4B19.2Si4.8Nb4 | MMG | 813 | 853 | 1445 | NAN | 2.5
Valid | Co43.2Fe28.8B19.2Si4.8Nb4 | MMG | 823 | 865 | 1418 | NAN | 4
Valid | Co50.4Fe21.6B19.2Si4.8Nb4 | MMG | 820 | 860 | 1430 | NAN | 3.5
Violation: Tg >= Tx | Co30.77Fe30.77Ni30.77Si7.69 | CMA | 1047 | 874 | 1438 | NAN | NAN
Violation: Tg >= Tx | Co25Cr16.67Fe16.67Ni25Ti16.67 | CMA | 1067 | 870 | 1472 | NAN | NAN
Violation: Tg >= Tx | Co24.1Cr24.1Fe24.1Nb3.7Ni24.1 | CMA | 1085 | 887 | 1468 | NAN | NAN
Violation: Tg >= Tx | Co20.0Cr20.0Mn20.0Ni20.0V20.0 | CMA | 1058 | 865 | 1468 | NAN | NAN
Violation: Tg >= Tx | Co20.0Cu20.0Fe20.0Ni20.0V20.0 | CMA | 991 | 858 | 1385 | NAN | NAN
Violation: Tg >= Tx | Co23.8Cr23.8Fe23.8Mo4.8Ni23.8 | CMA | 1091 | 890 | 1470 | NAN | NAN
Violation: Tg >= Tx | Co23.8Cr23.8Fe23.8Nb4.9Ni23.8 | CMA | 1094 | 894 | 1468 | NAN | NAN
Violation: Tg >= Tx | Co20.0Cr20.0Fe20.0Ni20.0Ti20.0 | CMA | 963 | 861 | 1342 | NAN | NAN
Violation: Tg >= Tx | Co20.0Cu20.0Fe20.0Ni20.0Ti20.0 | CMA | 878 | 793 | 1330 | NAN | NAN
Valid | Co40Fe27B24Zr3Ti3Mo1.5Si1.5 | MMG | 811 | 856 | 1379 | NAN | NAN
Violation: Tg >= Tx | Co27.3Cr18.2Fe18.2Ni27.3Ti9.1 | CMA | 1090 | 890 | 1469 | NAN | NAN
Valid | Co20Fe20Ni10Cr15Mo15C10B10 | MMG | 800.83 | 838.28 | NAN | NAN | NAN
Valid | Co20Fe20Ni10Cr10Mo10C15B15 | MMG | 843.6 | 900.01 | NAN | NAN | NAN
Violation: Tg >= Tx | Co5.0Cr2.0Fe40.0Mn27.0Ni26.0 | CMA | 987 | 830 | 1426 | NAN | NAN
Violation: Tg >= Tx | Co23.8Fe23.8Ni23.8Cu23.8Cr5.0 | CMA | 1040 | 870 | 1434 | NAN | NAN
Violation: Tg >= Tx | Co23.8Cr23.8Fe23.8Mn23.8Ni5.0 | CMA | 993 | 846 | 1409 | NAN | NAN
Violation: Tg >= Tx | Co23.5Fe23.5Mn23.5Ni23.5Ti5.9 | CMA | 973 | 829 | 1408 | NAN | NAN
Violation: Tg >= Tx | Co22.2Cr22.2Fe22.2Ni22.2Ti11.1 | CMA | 1077 | 881 | 1468 | NAN | NAN
Violation: Tg >= Tx | Co23.8Cr23.8Cu23.8Ni23.8Fe5.0 | CMA | 1043 | 872 | 1436 | NAN | NAN
Violation: Tg >= Tx | Co22.2Cr27.8Fe22.2Mn5.6Ni22.2 | CMA | 1083 | 885 | 1468 | NAN | NAN
Violation: Tg >= Tx | Co22.2Cr22.2Cu11.1Fe22.2Ni22.2 | CMA | 1043 | 871 | 1436 | NAN | NAN
Violation: Tg >= Tx | Co16.7Cr16.7Cu16.7Ni16.7Fe33.3 | CMA | 1046 | 872 | 1439 | NAN | NAN
Violation: Tg >= Tx | Co16.7Cr16.7Fe16.7Cu16.7Ni33.3 | CMA | 1044 | 872 | 1436 | NAN | NAN
Violation: Tg >= Tx | Co24.4Cr24.4Fe24.4Mo2.4Ni24.4 | CMA | 1079 | 881 | 1470 | NAN | NAN
Violation: Tg >= Tx | Co24.4Cr24.4Fe24.4Nb2.5Ni24.4 | CMA | 1080 | 882 | 1469 | NAN | NAN
Violation: Tg >= Tx | Co22.5Fe22.5Ni22.5Cu22.5Cr10.0 | CMA | 1041 | 870 | 1435 | NAN | NAN
Violation: Tg >= Tx | Co21.3Fe21.3Ni21.3Cu21.3Cr15.0 | CMA | 1041 | 870 | 1436 | NAN | NAN
Violation: Tg >= Tx | Co22.2Fe22.2Mn22.2Ni22.2Ti11.1 | CMA | 935 | 824 | 1362 | NAN | NAN
Violation: Tg >= Tx | Co18.2Cr18.2Fe18.2Mn18.2Ni27.3 | CMA | 1044 | 871 | 1439 | NAN | NAN
Violation: Tg >= Tx | Co16.7Fe16.7Ni16.7Cu16.7Cr33.3 | CMA | 1080 | 883 | 1469 | NAN | NAN
Violation: Tg >= Tx | Co20.0Fe20.0Mn20.0Ni20.0V20.0 | CMA | 1010 | 843 | 1439 | NAN | NAN
Violation: Tg >= Tx | Co20.0Fe20.0Ni20.0Cu20.0Cr20.0 | CMA | 1043 | 872 | 1436 | NAN | NAN
Violation: Tg >= Tx | Co20.0Cr20.0Cu20.0Fe20.0Ni20.0 | CMA | 1043 | 872 | 1436 | NAN | NAN
Violation: Tg >= Tx | Co21.3Cr21.3Cu21.3Ni21.3Fe15.0 | CMA | 1043 | 872 | 1436 | NAN | NAN
Violation: Tg >= Tx | Co21.3Cr21.3Fe21.3Cu21.3Ni15.0 | CMA | 1046 | 872 | 1439 | NAN | NAN
Violation: Tg >= Tx | Co22.5Cr22.5Cu22.5Ni22.5Fe10.0 | CMA | 1043 | 872 | 1436 | NAN | NAN
Violation: Tg >= Tx | Co22.5Cr22.5Fe22.5Cu22.5Ni10.0 | CMA | 1045 | 872 | 1439 | NAN | NAN
Violation: Tg >= Tx | Co21.1Fe21.1Mn21.1Ni21.1Ti15.8 | CMA | 906 | 815 | 1333 | NAN | NAN
Violation: Tg >= Tx | Co20.0Cr20.0Cu20.0Fe20.0Mn20.0 | CMA | 929 | 823 | 1355 | NAN | NAN
Violation: Tg >= Tx | Co20.0Cr20.0Fe20.0Mn20.0Cu20.0 | CMA | 929 | 823 | 1355 | NAN | NAN
Violation: Tg >= Tx | Co16.7Cr16.7Fe16.7Mn16.7Ni33.3 | CMA | 1043 | 871 | 1436 | NAN | NAN
Violation: Tg >= Tx | Co22.2Cr22.2Fe11.1Mn11.1Ni33.3 | CMA | 1048 | 873 | 1442 | NAN | NAN
Violation: Tg >= Tx | Co10.0Cr20.0Fe20.0Mn30.0Ni20.0 | CMA | 944 | 839 | 1349 | NAN | NAN
Violation: Tg >= Tx | Co22.5Cr22.5Fe22.5Mn22.5Ni10.0 | CMA | 1015 | 846 | 1439 | NAN | NAN
Violation: Tg >= Tx | Co33.3Cr11.1Fe22.2Mn11.1Ni22.2 | CMA | 1044 | 872 | 1436 | NAN | NAN
Violation: Tg >= Tx | Co21.9Cr21.9Fe21.9Mn21.9Ni12.5 | CMA | 1014 | 846 | 1439 | NAN | NAN
Violation: Tg >= Tx | Co21.3Cr21.3Fe21.3Mn21.3Ni15.0 | CMA | 1017 | 848 | 1439 | NAN | NAN
Violation: Tg >= Tx | Co22.2Cr16.7Fe22.2Mn16.7Ni22.2 | CMA | 1045 | 872 | 1439 | NAN | NAN
Valid | Co25Fe12.5Ni12.5Cr15Mo15C10B10 | MMG | 828.15 | 863.77 | NAN | NAN | NAN
Valid | Co25Fe12.5Ni12.5Cr10Mo10C15B15 | MMG | 851.29 | 871.24 | NAN | NAN | NAN
Violation: Tg >= Tx | Co23.81Fe23.81Mo4.76Ni23.81V23.81 | CMA | 1067 | 887 | 1445 | NAN | NAN
Violation: Tg >= Tx | Co20.0Cr20.0Fe20.0Ni20.0Cu15.0Al5.0 | CMA | 1006 | 839 | 1438 | NAN | NAN
Violation: Tg >= Tx | Co26.8Cr17.9Fe17.9Mo1.8Ni26.8Ti8.9 | CMA | 1091 | 891 | 1469 | NAN | NAN
Violation: Tg >= Tx | Co23.78Cr23.78Fe23.78Nb4.90Ni23.78 | CMA | 1094 | 894 | 1468 | NAN | NAN
Violation: Tg >= Tx | Co22.22Cr22.22Co11.11Cr22.22Ni22.22 | CMA | 1096 | 895 | 1469 | NAN | NAN
Violation: Tg >= Tx | Co24.07Cr24.07Fe24.07Nb3.73Ni24.07 | CMA | 1085 | 887 | 1468 | NAN | NAN
Violation: Tg >= Tx | Co24.75Cu24.75Fe24.75Ni24.75Sn0.99 | CMA | 1034 | 867 | 1432 | NAN | NAN
Violation: Tg >= Tx | Co24.69Cu24.69Fe24.69Ni24.69Sn1.23 | CMA | 1034 | 865 | 1434 | NAN | NAN
Violation: Tg >= Tx | Co24.39Cu24.39Fe24.39Ni24.39Sn2.44 | CMA | 994 | 832 | 1433 | NAN | NAN
Violation: Tg >= Tx | Co18.2Cr18.2Fe18.2Mn18.2Ni18.2V9.1 | CMA | 1059 | 865 | 1469 | NAN | NAN
Violation: Tg >= Tx | Co24.57Cu24.57Fe24.57Ni24.57Sn1.72 | CMA | 1032 | 863 | 1434 | NAN | NAN
Violation: Tg >= Tx | Co24.88Cu24.88Fe24.88Ni24.88Sn0.50 | CMA | 1035 | 867 | 1432 | NAN | NAN
Violation: Tg >= Tx | Co22.22Cu22.22Fe22.22Ni22.22Ni11.11 | CMA | 1033 | 866 | 1432 | NAN | NAN
Violation: Tg >= Tx | Co22.22Cr22.22Cu11.11Fe22.22Ni22.22 | CMA | 1043 | 871 | 1436 | NAN | NAN
Violation: Tg >= Tx | Co17.4Cr17.4Fe17.4Mn17.4Ni17.4V13.0 | CMA | 1057 | 863 | 1469 | NAN | NAN
Violation: Tg >= Tx | Co16.7Cr16.7Fe16.7Mn16.7Ni16.7Ti16.7 | CMA | 890 | 834 | 1280 | NAN | NAN
Violation: Tg >= Tx | Co16.7Cr16.7Fe16.7Ni16.7Mn16.7Cu16.7 | CMA | 975 | 830 | 1410 | NAN | NAN
Valid | Co20Fe20Ni10Cr12.5Mo12.5C12.5B12.5 | MMG | 809.48 | 859.31 | NAN | NAN | NAN
Valid | Co25Fe12.5Ni12.5Cr12.5Mo12.5C12.5B12.5 | MMG | 817.6 | 882.69 | NAN | NAN | NAN
Violation: Tg >= Tx | Co18.18Cr18.18Fe18.18Mn18.18Ni18.18V9.09 | CMA | 1059 | 865 | 1469 | NAN | NAN
Violation: Tg >= Tx | Co19.05Cr19.05Fe19.05Mn19.05Ni19.05V4.76 | CMA | 1017 | 848 | 1439 | NAN | NAN
Valid | Co25Fe16.66667Ni8.333333Cr15Mo15C10B10 | MMG | 813.6 | 884.38 | NAN | NAN | NAN
Valid | Co25Fe16.66667Ni8.333333Cr10Mo10C15B15 | MMG | 855.41 | 900.92 | NAN | NAN | NAN
Violation: Tg >= Tx | Co18.18Cr18.18Cu18.18Fe18.18Ni18.18Ti9.09 | CMA | 1001 | 842 | 1426 | NAN | NAN
Violation: Tg >= Tx | Co16.67Cr16.67Cu16.67Fe16.67Ni16.67Ti16.67 | CMA | 950 | 841 | 1356 | NAN | NAN
Violation: Tg >= Tx | Co17.24Cr17.24Cu17.24Fe17.24Ni17.24Ti13.79 | CMA | 944 | 840 | 1348 | NAN | NAN
Violation: Tg >= Tx | Co16.67Cr16.67Ni16.67Fe16.67Cr16.67Ti16.67 | CMA | 969 | 869 | 1337 | NAN | NAN
Violation: Tg >= Tx | Co19.61Cu19.61Fe19.61Mn19.61Ni19.61Sn1.96 | CMA | 914 | 812 | 1351 | NAN | NAN
Violation: Tg >= Tx | Co19.88Cu19.88Fe19.88Mn19.88Ni19.88Sn0.60 | CMA | 922 | 820 | 1349 | NAN | NAN
Violation: Tg >= Tx | Co19.69Cu19.69Fe19.69Mn19.69Ni19.69Sn1.57 | CMA | 925 | 820 | 1354 | NAN | NAN
Violation: Tg >= Tx | Co17.39Cr17.39Fe17.39Mn17.39Ni17.39V13.04 | CMA | 1057 | 863 | 1469 | NAN | NAN
Violation: Tg >= Tx | Co19.80Cu19.80Fe19.80Mn19.80Ni19.80Sn0.99 | CMA | 922 | 820 | 1349 | NAN | NAN
Violation: Tg >= Tx | Co16.67Cr16.67Fe16.67Mn16.67Ni16.67V16.67 | CMA | 1059 | 866 | 1469 | NAN | NAN
Valid | Co16.66667Fe16.66667Ni16.66667Cr10Mo10C15B15 | MMG | 818.08 | 855.15 | NAN | NAN | NAN
Valid | Co21.42857Fe21.42857Ni7.142857Cr15Mo15C10B10 | MMG | 803.39 | 879.72 | NAN | NAN | NAN
Valid | Co21.42857Fe21.42857Ni7.142857Cr10Mo10C15B15 | MMG | 839.04 | 897.45 | NAN | NAN | NAN
Valid | Co25Fe16.66667Ni8.333333Cr12.5Mo12.5C12.5B12.5 | MMG | 824.64 | 895.41 | NAN | NAN | NAN
Valid | Co16.66667Fe16.66667Ni16.66667Cr12.5Mo12.5C12.5B12.5 | MMG | 798.2 | 846.26 | NAN | NAN | NAN
Valid | Co21.42857Fe21.42857Ni7.142857Cr12.5Mo12.5C12.5B12.5 | MMG | 818.14 | 872.62 | NAN | NAN | NAN
Violation: Tg >= Tx | Co28.57Fe28.57Ni28.57Si14.29 | CMA | 1002 | 834 | 1441 | NAN | NAN
Violation: Tg >= Tx | Co22.9Cr22.9Fe22.9Ni22.9Al8.6 | CMA | 1012 | 844 | 1439 | NAN | NAN
Violation: Tg >= Tx | Co23.5Cr23.5Fe23.5Ni23.5Al5.9 | CMA | 1048 | 873 | 1439 | NAN | NAN
Violation: Tg >= Tx | Co23.2Cr23.2Fe23.2Nb7.2Ni23.2 | CMA | 1099 | 898 | 1469 | NAN | NAN
Violation: Tg >= Tx | Co23.3Cr23.3Fe23.3Ni23.3Mo7.0 | CMA | 1099 | 897 | 1470 | NAN | NAN
Violation: Tg >= Tx | Co27.8Cu13.9Fe27.8Ni27.8Ta2.8 | CMA | 1042 | 869 | 1439 | NAN | NAN
Violation: Tg >= Tx | Co22.7Cr22.7Fe22.7Nb9.1Ni22.7 | CMA | 1098 | 898 | 1467 | NAN | NAN
Violation: Tg >= Tx | Co22.2Cr22.2Fe22.2Ni22.2Al11.1 | CMA | 984 | 845 | 1398 | NAN | NAN
Violation: Tg >= Tx | Co12.5Cr12.5Fe12.5Al12.5Ni50.0 | CMA | 986 | 829 | 1427 | NAN | NAN
Violation: Tg >= Tx | Co22.73Fe22.73Mo9.09Ni22.73V22.73 | CMA | 1120 | 937 | 1435 | NAN | NAN
Violation: Tg >= Tx | Co25.0Cr16.7Fe16.7Mo8.3Ni25.0Ti8.3 | CMA | 1131 | 918 | 1479 | NAN | NAN
Violation: Tg >= Tx | Co22.7Cr22.7Fe22.7Ni22.7Al6.8Mo2.3 | CMA | 1077 | 884 | 1462 | NAN | NAN
Violation: Tg >= Tx | Co22.67Cr22.67Fe22.67Nb9.34Ni22.67 | CMA | 1098 | 898 | 1467 | NAN | NAN
Violation: Tg >= Tx | Co18.5Fe18.5Mn18.5Ti18.5V18.5Zr7.4 | CMA | 904 | 827 | 1310 | NAN | NAN
Violation: Tg >= Tx | Co23.21Cr23.21Fe23.21Nb7.17Ni23.21 | CMA | 1099 | 898 | 1469 | NAN | NAN
Violation: Tg >= Tx | Co23.81Cu23.81Fe23.81Ni23.81Sn4.76 | CMA | 889 | 804 | 1326 | NAN | NAN
Violation: Tg >= Tx | Co13.3Cr13.3Cu13.3Fe13.3Ni13.3Ti33.3 | CMA | 841 | 797 | 1266 | NAN | NAN
Violation: Tg >= Tx | Co22.22Cr22.22Fe22.22Mo11.11Ni22.22 | CMA | 1123 | 910 | 1481 | NAN | NAN
Violation: Tg >= Tx | Co17.5Fe17.5Mn17.5Ti17.5V17.5Zr12.3 | CMA | 915 | 835 | 1314 | NAN | NAN
Violation: Tg >= Tx | Co23.8Cr15.9Fe15.9Mo12.7Ni23.8Ti7.9 | CMA | 1163 | 934 | 1494 | NAN | NAN
Violation: Tg >= Tx | Co17.0Cr17.0Fe17.0Ni17.0Cu17.0Al8.5V6.8 | CMA | 923 | 821 | 1350 | NAN | NAN
Violation: Tg >= Tx | Co16.4Cr16.4Fe16.4Ni16.4Cu16.4Al8.2V9.8 | CMA | 925 | 822 | 1351 | NAN | NAN
Violation: Tg >= Tx | Co15.9Cr15.9Fe15.9Ni15.9Cu15.9Al7.7V12.7 | CMA | 906 | 821 | 1325 | NAN | NAN
Violation: Tg >= Tx | Co15.2Cr15.2Fe15.2Ni15.2Cu15.2Al9.1V15.2 | CMA | 893 | 817 | 1312 | NAN | NAN
Violation: Tg >= Tx | Co13.3Cr13.3Fe13.3Ni13.3Cu13.3Al6.7V26.7 | CMA | 894 | 831 | 1290 | NAN | NAN
Violation: Tg >= Tx | Co13.7Cr13.7Fe13.7Ni13.7Cu13.7Al6.9V24.7 | CMA | 892 | 831 | 1289 | NAN | NAN
Violation: Tg >= Tx | Co14.1Cr14.1Fe14.1Ni14.1Cu14.1Al7.0V22.5 | CMA | 904 | 835 | 1299 | NAN | NAN
Violation: Tg >= Tx | Co14.5Cr14.5Fe14.5Ni14.5Cu14.5Al7.3V20.3 | CMA | 906 | 835 | 1301 | NAN | NAN
Violation: Tg >= Tx | Co19.23Cu19.23Fe19.23Mn19.23Ni19.23Sn3.85 | CMA | 893 | 805 | 1331 | NAN | NAN
Violation: Tg >= Tx | Co17.39Cr17.39Cu17.39Ni17.39Ni17.39Nb13.04 | CMA | 1105 | 903 | 1468 | NAN | NAN
Violation: Tg >= Tx | Co14.29Fe14.29Ni14.29Ni14.29V14.29V14.29Zr14.29 | CMA | 951 | 865 | 1319 | NAN | NAN
Violation: Tg >= Tx | Co16.7Fe16.7Ni16.7Al16.7Cr33.3 | CMA | 856 | 814 | 1262 | NAN | NAN
Violation: Tg >= Tx | Co20.0Cr20.0Fe20.0Ni20.0Cu5.0Al15.0 | CMA | 864 | 809 | 1281 | NAN | NAN
Violation: Tg >= Tx | Co21.74Fe21.74Mo13.04Ni21.74V21.74 | CMA | 1158 | 944 | 1471 | NAN | NAN
Violation: Tg >= Tx | Co14.3Cr14.3Fe14.3Al14.3Ni42.9 | CMA | 923 | 820 | 1352 | NAN | NAN
Violation: Tg >= Tx | Co16.7Ni16.7Cr16.7Al16.7Fe33.3 | CMA | 847 | 801 | 1270 | NAN | NAN
Violation: Tg >= Tx | Co14.3Cr14.3Fe14.3Ni14.3Cu14.3Al14.3V14.3 | CMA | 820 | 776 | 1268 | NAN | NAN
Violation: Tg >= Tx | Co12.5Fe12.5Mn12.5Ti12.5V37.5Zr12.5 | CMA | 988 | 869 | 1364 | NAN | NAN
Violation: Tg >= Tx | Co15.4Cr15.4Fe15.4Al15.4Ni38.5 | CMA | 909 | 820 | 1331 | NAN | NAN
Violation: Tg >= Tx | Cr16.7Fe16.7Ni16.7Al16.7Co33.3 | CMA | 861 | 809 | 1278 | NAN | NAN
Violation: Tg >= Tx | Co13.2Fe13.2Mn13.2Ti13.2V34.2Zr13.2 | CMA | 982 | 866 | 1361 | NAN | NAN
Violation: Tg >= Tx | Co13.7Fe13.7Mn13.7Ti13.7V31.5Zr13.7 | CMA | 982 | 867 | 1359 | NAN | NAN
Violation: Tg >= Tx | Co16.7Cr16.7Fe16.7Al16.7Ni33.3 | CMA | 861 | 809 | 1278 | NAN | NAN
Violation: Tg >= Tx | Co20.5Cr20.5Fe20.5Ni20.5Al18.0 | CMA | 846 | 800 | 1270 | NAN | NAN
Violation: Tg >= Tx | Co13.3Fe13.3Mn13.3Ti33.3V13.3Zr13.3 | CMA | 965 | 856 | 1353 | NAN | NAN
Violation: Tg >= Tx | Co14.3Fe14.3Mn14.3Ti14.3V28.6Zr14.3 | CMA | 976 | 868 | 1349 | NAN | NAN
Violation: Tg >= Tx | Co18.2Cr18.2Fe18.2Al18.2Ni27.3 | CMA | 849 | 802 | 1270 | NAN | NAN
Violation: Tg >= Tx | Co14.3Fe14.3Mn14.3Ti28.6V14.3Zr14.3 | CMA | 968 | 858 | 1353 | NAN | NAN
Violation: Tg >= Tx | Co15.2Fe15.2Mn15.2Ti15.2V24.2Zr15.2 | CMA | 958 | 867 | 1326 | NAN | NAN
Violation: Tg >= Tx | Co19.1Cr19.1Fe19.1Ni19.1Cu4.8Al19.1 | CMA | 831 | 792 | 1258 | NAN | NAN
Violation: Tg >= Tx | Co15.4Fe15.4Mn15.4Ti23.1V15.4Zr15.4 | CMA | 967 | 860 | 1350 | NAN | NAN
Violation: Tg >= Tx | Co15.9Fe15.9Mn15.9Ti15.9V20.6Zr15.9 | CMA | 953 | 865 | 1322 | NAN | NAN
Violation: Tg >= Tx | Co26.67Fe26.67Ni26.67Si19.99 | CMA | 889 | 820 | 1301 | NAN | NAN
Violation: Tg >= Tx | Co16.7Cr16.7Fe16.7Mn16.7Nb16.7Ni16.7 | CMA | 1133 | 925 | 1470 | NAN | NAN
Violation: Tg >= Tx | Co15.4Cr15.4Fe30.8Ni15.4Al15.4Mo7.7 | CMA | 972 | 844 | 1381 | NAN | NAN
Violation: Tg >= Tx | Co20.0Ni20.0Cr20.0Al20.0Fe20.0 | CMA | 832 | 794 | 1258 | NAN | NAN
Violation: Tg >= Tx | Co16.7Fe16.7Mn16.7Ti16.7V16.7Zr16.7 | CMA | 953 | 865 | 1321 | NAN | NAN
Violation: Tg >= Tx | Co30.8Cr15.4Fe15.4Ni15.4Al15.4Mo7.7 | CMA | 1018 | 848 | 1441 | NAN | NAN
Violation: Tg >= Tx | Co16.67Fe16.67Mo16.67Ni33.33V16.67 | CMA | 1155 | 939 | 1476 | NAN | NAN
Violation: Tg >= Tx | Co20.8Cr20.8Fe20.8Mo16.7Ni20.8 | CMA | 1124 | 910 | 1483 | NAN | NAN
Violation: Tg >= Tx | Co21.3Cr21.3Fe21.3Al21.3Ni15.0 | CMA | 834 | 797 | 1257 | NAN | NAN
Violation: Tg >= Tx | Co20.0Cr20.0Fe20.0Ni20.0Zr20.0 | CMA | 962 | 857 | 1347 | NAN | NAN
Violation: Tg >= Tx | Co17.5Fe17.5Mn17.5Ti17.5V12.3Zr17.5 | CMA | 951 | 859 | 1328 | NAN | NAN
Violation: Tg >= Tx | Co15.6Cr15.6Fe15.6Ni15.6Cu15.6Al15.6Mo6.3 | CMA | 877 | 802 | 1312 | NAN | NAN
Violation: Tg >= Tx | Co21.3Ni21.3Cr21.3Al21.3Fe15.0 | CMA | 834 | 797 | 1255 | NAN | NAN
Violation: Tg >= Tx | Co17.24Fe17.24Mo17.24Ni31.03V17.24 | CMA | 1155 | 939 | 1476 | NAN | NAN
Violation: Tg >= Tx | Co18.2Fe18.2Mn18.2Ti9.1V18.2Zr18.2 | CMA | 929 | 849 | 1313 | NAN | NAN
Violation: Tg >= Tx | Co21.3Fe21.3Ni21.3Al21.3Cr15.0 | CMA | 828 | 791 | 1257 | NAN | NAN
Violation: Tg >= Tx | Co19.05Cr19.05Fe19.05Ni19.05Al19.05Nb4.76 | CMA | 835 | 796 | 1259 | NAN | NAN
Violation: Tg >= Tx | Co22.5Cr22.5Fe22.5Al22.5Ni10.0 | CMA | 831 | 796 | 1253 | NAN | NAN
Violation: Tg >= Tx | Co20.0Cr20.0Ni20.0Cu20.0Al20.0 | CMA | 818 | 787 | 1247 | NAN | NAN
Violation: Tg >= Tx | Co18.5Fe18.5Mn18.5Ti18.5V7.4Zr18.5 | CMA | 931 | 844 | 1323 | NAN | NAN
Violation: Tg >= Tx | Co25.0Cr16.7Fe16.7Ni16.7Al16.7Mo8.3 | CMA | 966 | 842 | 1377 | NAN | NAN
Violation: Tg >= Tx | Co17.86Fe17.86Mo17.86Ni28.57V17.86 | CMA | 1154 | 939 | 1475 | NAN | NAN
Violation: Tg >= Tx | Co15.2Cr15.2Fe15.2Ni15.2Cu15.2Al15.2Mo9.1 | CMA | 904 | 811 | 1338 | NAN | NAN
Violation: Tg >= Tx | Co22.5Ni22.5Cr22.5Al22.5Fe10.0 | CMA | 830 | 797 | 1249 | NAN | NAN
Violation: Tg >= Tx | Co16.7Cr25.0Fe16.7Ni16.7Al16.7Mo8.3 | CMA | 928 | 849 | 1311 | NAN | NAN
Violation: Tg >= Tx | Co20.0Cr20.0Fe20.0Nb20.0Ni20.0 | CMA | 1172 | 936 | 1503 | NAN | NAN
Violation: Tg >= Tx | Co23.8Cr23.8Fe23.8Al23.8Ni5.0 | CMA | 836 | 796 | 1259 | NAN | NAN
Violation: Tg >= Tx | Co16.67Fe16.67Mo16.67Ni16.67Ti16.67V16.67 | CMA | 1127 | 941 | 1438 | NAN | NAN
Violation: Tg >= Tx | Co27.0Cu13.5Fe27.0Ni27.0Ta5.4 | CMA | 1046 | 872 | 1441 | NAN | NAN
Violation: Tg >= Tx | Co20.83Fe20.83Mo16.67V20.83V20.83 | CMA | 1125 | 942 | 1432 | NAN | NAN
Violation: Tg >= Tx | Co22.5Fe22.5Ni22.5Al22.5Cr10.0 | CMA | 817 | 784 | 1250 | NAN | NAN
Violation: Tg >= Tx | Co19.1Cr19.1Fe19.1Ni 19.1Al23.8 | CMA | 830 | 794 | 1256 | NAN | NAN
Violation: Tg >= Tx | Co23.8Ni23.8Cr23.8Al23.8Fe5.0 | CMA | 830 | 797 | 1251 | NAN | NAN
Violation: Tg >= Tx | Co18.52Fe18.52Mo18.52Ni25.93V18.52 | CMA | 1149 | 938 | 1471 | NAN | NAN
Violation: Tg >= Tx | Co20.0Cr20.0Fe20.0Ni20.0W20.0 | CMA | 1175 | 946 | 1490 | NAN | NAN
Violation: Tg >= Tx | Co25.6Cu12.8Fe25.6Ni25.6Ta10.3 | CMA | 1088 | 888 | 1471 | NAN | NAN
Violation: Tg >= Tx | Co25.0Cu12.5Fe25.0Ni25.0Ta12.5 | CMA | 1089 | 888 | 1471 | NAN | NAN
Violation: Tg >= Tx | Co19.1Ce19.1Fe19.1Mn19.1Ni19.1V4.8 | CMA | 898 | 786 | 1370 | NAN | NAN
Violation: Tg >= Tx | Co24.4Cu12.2Fe24.4Ni24.4Ta14.6 | CMA | 1132 | 920 | 1477 | NAN | NAN
Violation: Tg >= Tx | Co20.0Cr20.0Fe20.0Hf20.0Ni20.0 | CMA | 976 | 868 | 1349 | NAN | NAN
Violation: Tg >= Tx | Co20.0Cr20.0Fe20.0Ni20.0Ta20.0 | CMA | 1172 | 937 | 1501 | NAN | NAN
Valid | Co42.5Cu0.5Fe20Ta5.5B31.5 | MMG | 883 | 920 | NAN | NAN | NAN
Valid | Co43Fe20Ta5.5B26.5Si5 | MMG | 892 | 938 | NAN | NAN | NAN
Valid | Co42.5Cu0.5Fe20Ta5.5B26.5Si5 | MMG | 892 | 939 | NAN | NAN | NAN
Violation: Tg >= Tx | Co14.3Fe14.3Mn14.3Ti14.3V14.3Zr28.6 | CMA | 823 | 749 | 1318 | NAN | NAN
Violation: Tg >= Tx | Co20Cr20Fe20Ni20Pd20 | CMA | 1086 | 886 | 1470 | NAN | NAN
Violation: Tg >= Tx | Co19.6Cr19.6Fe11.8Ni19.6Al19.6Mo9.8 | CMA | 875 | 827 | 1269 | NAN | NAN
Violation: Tg >= Tx | Co10.0Cr20.0Fe20.0Ni20.0Al20.0Mo10.0 | CMA | 874 | 820 | 1279 | NAN | NAN
Violation: Tg >= Tx | Co15.2Fe15.2Mn15.2Ti15.2V15.2Zr24.2 | CMA | 955 | 853 | 1344 | NAN | NAN
Violation: Tg >= Tx | Co25.0Cu25.0Ni25.0Al25.0 | CMA | 877 | 804 | 1309 | NAN | NAN
Violation: Tg >= Tx | Co18.2Cr18.2Fe18.2Ni18.2Al18.2Mo9.1 | CMA | 884 | 830 | 1279 | NAN | NAN
Violation: Tg >= Tx | Co14.7Cr14.7Fe14.7Ni14.7Cu14.7Al14.7Mo11.8 | CMA | 958 | 833 | 1381 | NAN | NAN
Violation: Tg >= Tx | Co20.0Fe20.0Mn20.0Mo20.0Ni20.0 | CMA | 1096 | 922 | 1426 | NAN | NAN
Violation: Tg >= Tx | Co23.8Fe23.8Ni23.8Al23.8Cr5.0 | CMA | 808 | 774 | 1252 | NAN | NAN
Violation: Tg >= Tx | Co25.0Ni25.0Cr25.0Al25.0 | CMA | 829 | 794 | 1254 | NAN | NAN
Violation: Tg >= Tx | Co15.9Fe15.9Mn15.9Ti15.9V15.9Zr20.6 | CMA | 962 | 854 | 1351 | NAN | NAN
Violation: Tg >= Tx | Co20.0Cr20.0Fe20.0Mo20.0Ni20.0 | CMA | 1150 | 923 | 1496 | NAN | NAN
Violation: Tg >= Tx | Co20Fe20Mo20V20Ni20 | CMA | 1121 | 937 | 1435 | NAN | NAN
Violation: Tg >= Tx | Co14.3Cr14.3Fe14.3Ni14.3Cu14.3Al14.3Mo14.3 | CMA | 987 | 843 | 1405 | NAN | NAN
Violation: Tg >= Tx | Co13.7Fe13.7Mn13.7Ti13.7V13.7Zr31.5 | CMA | 800 | 736 | 1305 | NAN | NAN
Violation: Tg >= Tx | Co26.3Cu13.2Fe26.3Ni26.3Ta7.9 | CMA | 1086 | 884 | 1473 | NAN | NAN
Violation: Tg >= Tx | Co13.2Fe13.2Mn13.2Ti13.2V13.2Zr34.2 | CMA | 715 | 711 | 1207 | NAN | NAN
Violation: Tg >= Tx | Co20Cu20Fe20Ni20Sn20 | CMA | 925 | 801 | 1385 | NAN | NAN
Valid | Co12.5Fe12.5Mn12.5Ti12.5V12.5Zr37.5 | CMA | 678 | 709 | 1149 | NAN | NAN
Valid | Co14.3Ce14.3Fe14.3Ni14.3Cu14.3Al14.3Mn14.3 | CMA | 685 | 732 | 1123 | NAN | NAN
Violation: Tg >= Tx | Cr33.3Fe33.3Ni33.3 | CMA | 1080 | 882 | 1468 | NAN | NAN
Violation: Tg >= Tx | Cr20Cu20Fe20Mn20Ni20 | CMA | 928 | 822 | 1355 | NAN | NAN
Violation: Tg >= Tx | Cr25.0Fe25.0Ni25.0Cu25.0 | CMA | 1022 | 853 | 1439 | NAN | NAN
Violation: Tg >= Tx | Cr20.0Cu20.0Fe20.0Ni40.0 | CMA | 1043 | 872 | 1436 | NAN | NAN
Violation: Tg >= Tx | Cr25.0Fe37.5Mn25.0Ni12.5 | CMA | 948 | 843 | 1349 | NAN | NAN
Violation: Tg >= Tx | Cr23.8Fe23.8Ni23.8Cu23.8Co5.0 | CMA | 1045 | 872 | 1439 | NAN | NAN
Violation: Tg >= Tx | Cr22.5Fe22.5Ni22.5Cu22.5Co10.0 | CMA | 1046 | 872 | 1439 | NAN | NAN
Violation: Tg >= Tx | Cr20.0Fe20.0Ni20.0Cu20.0Co20.0 | CMA | 1043 | 872 | 1436 | NAN | NAN
Violation: Tg >= Tx | Cr21.3Fe21.3Ni21.3Cu21.3Co15.0 | CMA | 1046 | 872 | 1439 | NAN | NAN
Violation: Tg >= Tx | Cr20.0Fe20.0Mn20.0Ni20.0Ti20.0 | CMA | 875 | 827 | 1270 | NAN | NAN
Violation: Tg >= Tx | Cr12.5Cu25.0Fe25.0Mn12.5Ni25.0 | CMA | 973 | 828 | 1410 | NAN | NAN
Violation: Tg >= Tx | Cr22.2Cu11.1Fe22.2Mn22.2Ni22.2 | CMA | 942 | 835 | 1353 | NAN | NAN
Violation: Tg >= Tx | Cr25.0Cu25.0Fe12.5Mn25.0Ni12.5 | CMA | 902 | 811 | 1335 | NAN | NAN
Violation: Tg >= Tx | Cr25.0Cu25.0Fe12.5Mn12.5Ni25.0 | CMA | 926 | 824 | 1348 | NAN | NAN
Violation: Tg >= Tx | Cr16.7Fe16.7Ni16.7Cu16.7Co33.3 | CMA | 1044 | 872 | 1436 | NAN | NAN
Violation: Tg >= Tx | Cr20.0Cu20.0Fe20.0Mn20.0Ni20.0 | CMA | 928 | 822 | 1355 | NAN | NAN
Violation: Tg >= Tx | Cr22.2Cu22.2Fe22.2Mn11.1Ni22.2 | CMA | 975 | 831 | 1408 | NAN | NAN
Violation: Tg >= Tx | Cr21.3Fe21.3Ni21.3Al21.3Co15.0 | CMA | 834 | 796 | 1257 | NAN | NAN
Violation: Tg >= Tx | Cr22.5Fe22.5Ni22.5Al22.5Co10.0 | CMA | 832 | 796 | 1255 | NAN | NAN
Violation: Tg >= Tx | Cr23.8Fe23.8Ni23.8Al23.8Co5.0 | CMA | 836 | 796 | 1259 | NAN | NAN
Violation: Tg >= Tx | Cr20.0Fe20.0Ni20.0Al20.0Co20.0 | CMA | 832 | 794 | 1258 | NAN | NAN
Violation: Tg >= Tx | Cr20Cu20Fe20Mo20Ni20 | CMA | 1156 | 941 | 1474 | NAN | NAN
Violation: Tg >= Tx | Cr25Nb25Ti25V25 | CMA | 932 | 852 | 1313 | NAN | NAN
Violation: Tg >= Tx | Cr20Cu20Nb20Mo20V20 | CMA | 1117 | 936 | 1433 | NAN | NAN
Violation: Tg >= Tx | Cr20Nb20Ni20Zr20V20 | CMA | 964 | 873 | 1325 | NAN | NAN
Violation: Tg >= Tx | Cr20.0Mo10.0Nb20.0Ta10.0Ti20.0Zr20.0 | CMA | 1013 | 875 | 1389 | NAN | NAN
Violation: Tg >= Tx | Cr20Nb20Nb20Zr20Ti20 | CMA | 837 | 808 | 1242 | NAN | NAN
Violation: Tg >= Tx | Cr20.0Mo20.0V20.0Nb20.0Fe20.0 | CMA | 1125 | 942 | 1433 | NAN | NAN
Violation: Tg >= Tx | Cr20.0Nb20.0Ti20.0V20.0Zr20.0 | CMA | 959 | 853 | 1349 | NAN | NAN
Violation: Tg >= Tx | Cr20.8Mo20.8V20.8Nb20.8Fe16.7 | CMA | 1125 | 942 | 1434 | NAN | NAN
Violation: Tg >= Tx | Cr20Mo10Ti20Zr10Ti20Zr20 | CMA | 900 | 795 | 1357 | NAN | NAN
Violation: Tg >= Tx | Cr21.7Mo21.7V21.7Nb21.7Fe13.0 | CMA | 1125 | 942 | 1434 | NAN | NAN
Violation: Tg >= Tx | Cr22.7Mo22.7V22.7Nb22.7Fe9.1 | CMA | 1124 | 941 | 1434 | NAN | NAN
Violation: Tg >= Tx | Cr25.0Nb25.0Ti25.0Zr25.0 | CMA | 960 | 854 | 1350 | NAN | NAN
Violation: Tg >= Tx | Cr23.8Mo23.8V23.8Nb23.8Fe4.8 | CMA | 1123 | 938 | 1437 | NAN | NAN
Violation: Tg >= Tx | Cr25.0Mo25.0V25.0Nb25.0 | CMA | 1119 | 935 | 1437 | NAN | NAN
Violation: Tg >= Tx | Cr25.0Mo25.0Nb25.0Ti25.0 | CMA | 1128 | 937 | 1445 | NAN | NAN
Violation: Tg >= Tx | Cr25Mn25Ta25Ti25 | CMA | 975 | 869 | 1347 | NAN | NAN
Violation: Tg >= Tx | Cr20Hf20Ti20Ti20Ta20 | CMA | 997 | 881 | 1358 | NAN | NAN
Violation: Tg >= Tx | Cr20Hf20Nb20Ti20Ta20 | CMA | 1033 | 889 | 1394 | NAN | NAN
Violation: Tg >= Tx | Cr25.0Nb25.0Ta25.0Ti25.0 | CMA | 1079 | 891 | 1453 | NAN | NAN
Violation: Tg >= Tx | Cr25.0Mo25.0Ta25.0Ti25.0 | CMA | 1153 | 943 | 1468 | NAN | NAN
Violation: Tg >= Tx | Cr16.7Mo16.7Nb16.7Ta16.7V16.7W16.7 | CMA | 1173 | 945 | 1490 | NAN | NAN
Valid | Cu60Hf40 | MMG | NAN | NAN | NAN | NAN | NAN
Valid | Cu50Zr50 | MG | NAN | NAN | NAN | 250 | NAN
Valid | Cu60Zr33Ti7 | MMG | 740 | 768 | 1191 | NAN | NAN
Valid | Cu57Zr36Ag7 | MMG | 712 | 755 | 1156 | NAN | NAN
Valid | Cu45Zr48Al7 | MMG | 708 | 766 | 1186 | NAN | 5
Valid | Cu46Zr47Al7 | MMG | 705 | 781 | 1163 | NAN | 3
Valid | Cu50Zr43Al7 | MMG | 713 | 781 | 1205 | NAN | 10
Valid | Cu55Zr40Ga5 | MMG | 736 | 779 | 1193 | NAN | 2
Valid | Cu49Hf42Al9 | MMG | 778 | 863 | 1249 | NAN | 10
Valid | Cu46Zr46Ag8 | MMG | 677 | 745 | 1167 | NAN | 4
Valid | Cu60Hf25Ti15 | MMG | 730 | 790 | 1177 | NAN | 4
Valid | Cu60Zr30Ti10 | MMG | 717 | 767 | 1158 | NAN | 4
Valid | Cu60Hf20Ti20 | MMG | 740 | 767 | 1211 | NAN | 4
Valid | Cu48Zr48Ag4 | MMG | 681 | 743 | 1199 | NAN | NAN
Valid | Cu54Zr36Ag10 | MMG | 719 | 759 | 1146 | NAN | NAN
Valid | Cu45Zr45Ag10 | MMG | 683 | 756 | 1159 | NAN | NAN
Valid | Cu44Zr44Ag12 | MMG | 684 | 764 | 1156 | NAN | NAN
Valid | Cu42Zr42Ag16 | MMG | 685 | 757 | 1232 | NAN | NAN
Valid | Cu46Zr45Al7Y2 | MMG | 693 | 770 | 1143 | NAN | 8
Valid | Cu46Hf42Al7Y5 | MMG | 624 | 740 | 1300 | NAN | NAN
Valid | Cu45Ca30Mg25 | MMG | 387 | 430 | 798 | NAN | 2.5
Valid | Cu40Ca35Mg25 | MMG | 386 | 429 | 748 | NAN | 3.5
Valid | Cu55Zr42.5Ga2.5 | MMG | 709 | 762 | 1199 | NAN | NAN
Valid | Cu45Zr45Al5Nb5 | MMG | 710 | 752 | 1182 | NAN | NAN
Valid | Cu42Zr42Al8Ag8 | MMG | 710 | 762 | 1234 | NAN | NAN
Valid | Cu45Hf45Al5Pt5 | MMG | 775 | 869 | 1292 | NAN | NAN
Valid | Cu50Zr40Al5Pd5 | MMG | 727 | 814 | 1192 | NAN | NAN
Valid | Cu45Hf45Al5Pd5 | MMG | 768 | 869 | 1259 | NAN | NAN
Valid | Cu50Zr40Al5Au5 | MMG | 735 | 817 | 1205 | NAN | NAN
Valid | Cu48Hf25Ti20Al7 | MMG | 726 | 756 | 1248 | NAN | NAN
Valid | Cu55Zr30Ti10Ni5 | MMG | 717 | 750 | 1204 | NAN | NAN
Valid | Cu54Hf25Ti20Al1 | MMG | 730 | 761 | 1168 | NAN | NAN
Valid | Cu53Hf25Ti20Al2 | MMG | 730 | 764 | 1178 | NAN | NAN
Valid | Cu51Hf25Ti20Al4 | MMG | 730 | 762 | 1203 | NAN | NAN
Valid | Cu45Hf45Al5Au5 | MMG | 777 | 875 | 1295 | NAN | NAN
Valid | Cu45Hf45Al5Ag5 | MMG | 757 | 867 | 1241 | NAN | NAN
Valid | Cu40Zr44Ag8Al8 | MMG | 705 | 784 | 1174 | NAN | NAN
Valid | Cu43Zr43Ag7Ti7 | MMG | 670 | 714 | 1118 | NAN | 5
Valid | Cu50Zr42.5Ti7.5 | MMG | 677 | 717 | 1152 | NAN | 5
Valid | Cu46Zr37Y10Al7 | MMG | 665 | 743 | 1118 | NAN | 4
Valid | Cu47Zr43Al7Be3 | MMG | 715 | 798 | 1139 | NAN | 6
Valid | Cu54Zr33Ag6Ti7 | MMG | 709 | 738 | 1135 | NAN | 6
Valid | Cu43Zr43Ag7Al7 | MMG | 710 | 797 | 1125 | NAN | 8
Valid | Cu44Zr44Ag6Al6 | MMG | 698 | 790 | 1144 | NAN | 10
Valid | Cu45Zr45Ag5Al5 | MMG | 697 | 783 | 1147 | NAN | 9
Valid | Cu45Zr45Ag3Al7 | MMG | 708 | 786 | 1177 | NAN | 8
Valid | Cu45Zr45Ag7Al3 | MMG | 688 | 768 | 1151 | NAN | 7
Valid | Cu43Zr43Ag7In7 | MMG | 704 | 748 | 1135 | NAN | 5
Valid | Cu43Zr43Al7Be7 | MMG | 710 | 813 | 1126 | NAN | 12
Valid | Cu52.5Hf40Al7.5 | MMG | 779 | 833 | 1250 | NAN | 3
Valid | Cu42Zr42Ag8Al8 | MMG | 710 | 762 | 1234 | NAN | 12
Valid | Cu60Hf17.5Ti22.5 | MMG | 732 | 755 | 1229 | NAN | 3
Valid | Cu47Ti34Zr11Ni8 | MMG | 710 | 738 | 1188 | NAN | 4.5
Valid | Cu49Zr36Ag10Ti5 | MMG | 691 | 737 | 1130 | NAN | 8
Valid | Cu55Zr30Ag5Ti10 | MMG | 704 | 733 | 1149 | NAN | 3
Valid | Cu43Zr40Ag7Ti10 | MMG | 656 | 707 | 1095 | NAN | 7
Valid | Cu47Zr11Ni8Ti34 | MMG | 671 | 717 | 1160 | NAN | 3
Valid | Cu54Zr27Ti9Be10 | MMG | 715 | 756 | 1121 | NAN | 5
Valid | Cu36Zr48Ag8Al8 | MMG | 683 | 791 | 1142 | NAN | 25
Valid | Cu38Zr46Ag8Al8 | MMG | 692 | 795 | 1145 | NAN | 20
Valid | Cu55Ni5Zr30Ti10 | MMG | 717 | 750 | 1204 | NAN | 2
Valid | Cu52.5Zr42.5Ga5 | MMG | 733 | 777 | 1187 | NAN | 2
Valid | Cu52.5Zr40Ga7.5 | MMG | 744 | 777 | 1218 | NAN | 1.5
Valid | Cu47Zr47Ti3Al3 | MMG | 688 | 754 | 1199 | NAN | NAN
Valid | Cu46Zr46Ti4Al4 | MMG | 691 | 741 | 1189 | NAN | NAN
Valid | Cu50Zr40Ti5Al5 | MMG | 703 | 748 | 1161 | NAN | NAN
Valid | Cu45Zr45Ti5Al5 | MMG | 693 | 732 | 1174 | NAN | NAN
Valid | Cu44Zr44Ti6Al6 | MMG | 698 | 737 | 1173 | NAN | NAN
Valid | Cu48Zr48Ti2Al2 | MMG | 686 | 744 | 1215 | NAN | NAN
Valid | Cu36Zr48Al8Ag8 | MMG | 670 | 771 | 1146 | NAN | NAN
Valid | Cu46Hf12Al7Y35 | MMG | 590 | 623 | 1389 | NAN | NAN
Valid | Cu46Hf17Al7Y30 | MMG | 595 | 640 | 1374 | NAN | NAN
Valid | Cu46Hf22Al7Y25 | MMG | 600 | 658 | 1360 | NAN | NAN
Valid | Cu46Hf27Al7Y20 | MMG | 606 | 677 | 1345 | NAN | NAN
Valid | Cu46Hf32Al7Y15 | MMG | 611 | 697 | 1330 | NAN | NAN
Valid | Cu46Hf37Al7Y10 | MMG | 618 | 718 | 1315 | NAN | NAN
Valid | Cu55Zr42.5Ga2.5 | MMG | 709 | 762 | 1199 | NAN | 1
Valid | Cu57.5Zr37.5Ga5 | MMG | 745 | 785 | 1241 | NAN | 1
Valid | Cu49Zr45Al5Nb1 | MMG | 692 | 757 | 1234 | NAN | NAN
Valid | Cu47Zr45Al5Nb3 | MMG | 699 | 753 | 1176 | NAN | NAN
Valid | Cu44Zr40Al8Ag8 | MMG | 702 | 772 | 1166 | NAN | NAN
Valid | Cu55Zr30Ti10Ag5 | MMG | 704 | 733 | 1148 | NAN | NAN
Valid | Cu45Zr40Hf5Ag10 | MMG | 695 | 752 | 1198 | NAN | NAN
Valid | Cu40Hf45Al5Ag10 | MMG | 624 | 758 | 1278 | NAN | NAN
Valid | Cu47Ni13Zr30Ti10 | MMG | 727 | 754 | 1251 | NAN | 1
Valid | Cu45Zr30Hf15Ag10 | MMG | 688 | 766 | 1225 | NAN | NAN
Valid | Cu45Zr25Hf20Ag10 | MMG | 694 | 773 | 1239 | NAN | NAN
Valid | Cu50Zr30Ti10Ag10 | MMG | 694 | 726 | 1130 | NAN | NAN
Valid | Cu30Zr30Ti30Ag10 | MMG | 666 | 700 | 1166 | NAN | NAN
Valid | Cu45Zr30Ti15Ag10 | MMG | 687 | 717 | 1121 | NAN | NAN
Valid | Cu40Zr30Ti20Ag10 | MMG | 677 | 708 | 1125 | NAN | NAN
Valid | Cu35Zr30Ti25Ag10 | MMG | 677 | 706 | 1138 | NAN | NAN
Valid | Cu35Zr30Ag25Ti10 | MMG | 677 | 706 | 1138 | NAN | NAN
Valid | Cu45Zr20Hf25Ag10 | MMG | 700 | 780 | 1281 | NAN | NAN
Valid | Cu45Zr35Hf10Ag10 | MMG | 701 | 759 | 1208 | NAN | NAN
Valid | Cu46Hf39.5Al7Y7.5 | MMG | 621 | 729 | 1307 | NAN | NAN
Valid | Cu46Hf44.5Al7Y2.5 | MMG | 627 | 752 | 1293 | NAN | NAN
Valid | Cu35Ag25Zr30Ti10 | MMG | 677 | 706 | 1138 | NAN | 2
Valid | Cu50Mg22.7Ca27.3 | MMG | 392 | 410 | 864 | NAN | 1.5
Valid | Cu40Zr40Ag10Al10 | MMG | 710 | 765 | 1273 | NAN | 3
Valid | Cu45Zr35Ag10Hf10 | MMG | 690 | 769 | 1171 | NAN | 4
Valid | Cu40Zr30Ag20Ti10 | MMG | 677 | 708 | 1125 | NAN | 3
Valid | Cu45Zr30Ag15Ti10 | MMG | 687 | 717 | 1121 | NAN | 5
Valid | Cu50Zr30Ag10Ti10 | MMG | 694 | 726 | 1130 | NAN | 4
Valid | Cu45Zr5Hf40Ag10 | MMG | 730 | 815 | 1342 | NAN | NAN
Valid | Cu45Zr10Hf35Ag10 | MMG | 724 | 808 | 1327 | NAN | NAN
Valid | Cu45Zr15Hf30Ag10 | MMG | 718 | 801 | 1298 | NAN | NAN
Violation: Tg >= Tx | Cu25Ni25Co25Cr25 | CMA | 1043 | 872 | 1436 | NAN | NAN
Valid | Cu50Ca27.3Mg22.7 | MMG | 392 | 410 | 864 | NAN | 1.5
Valid | Cu50Ca31.8Mg18.2 | MMG | 392 | 421 | 828 | NAN | 2
Valid | Cu45Zr15Ag10Hf30 | MMG | 712 | 799 | 1275 | NAN | 2
Valid | Cu45Zr25Ag10Hf20 | MMG | 698 | 783 | 1218 | NAN | 3
Valid | Cu49Zr42.14Al6.86Si2 | MMG | 740 | 800 | 1256 | NAN | 3
Valid | Cu49.5Zr42.57Al6.93Si1 | MMG | 720 | 797 | 1226 | NAN | 12
Valid | Cu47Ti33Zr11Ni8Si1 | MMG | 720 | 757 | 1157 | NAN | 4
Valid | Cu50Zr42.5Ti2.5Al5 | MMG | 700 | 764 | 1179 | NAN | NAN
Valid | Cu43Zr41.4Y4.6Al11 | MMG | 673 | 735 | 1202 | NAN | NAN
Valid | Cu42Zr44.4Y3.6Al10 | MMG | 680 | 725 | 1120 | NAN | NAN
Valid | Cu42.5Hf45Al5Ag7.5 | MMG | 628 | 761 | 1081 | NAN | NAN
Valid | Cu47.5Hf45Al5Ag2.5 | MMG | 635 | 767 | 1086 | NAN | NAN
Valid | Cu58.8Zr29.4Ti9.8Y2 | MMG | 707 | 757 | 1122 | NAN | 5
Valid | Cu45.5Ca36.4Mg18.1 | MMG | 397 | 426 | 735 | NAN | 3
Valid | Cu45.5Mg36.4Ca18.1 | MMG | 391 | 420 | 851 | NAN | 2
Valid | Cu46.4Zr35Ag11.6Ti7 | MMG | 689 | 732 | 1119 | NAN | 6
Valid | Cu45.5Ca31.8Mg22.7 | MMG | 388 | 427 | 793 | NAN | 3
Valid | Cu40.9Ca36.4Mg22.7 | MMG | 396 | 432 | 719 | NAN | 5
Valid | Cu40.9Mg36.4Ca22.7 | MMG | 394 | 414 | 821 | NAN | 1.5
Valid | Cu54.5Mg27.3Ca18.2 | MMG | 402 | 419 | 921 | NAN | 0.5
Valid | Cu45.5Mg31.8Ca22.7 | MMG | 389 | 410 | 843 | NAN | 1.25
Valid | Cu36.4Ca31.8Mg31.8 | MMG | 388 | 400 | 742 | NAN | 8
Valid | Cu54.5Ca27.3Mg18.2 | MMG | 401 | 423 | 884 | NAN | 1
Valid | Cu36.4Mg36.4Ca27.2 | MMG | 382 | 400 | 750 | NAN | 5
Valid | Cu40.9Mg31.8Ca27.3 | MMG | 392 | 414 | 785 | NAN | 3
Valid | Cu40.9Ca31.8Mg27.3 | MMG | 391 | 430 | 745 | NAN | 4
Valid | Cu45.5Ca27.2Mg27.3 | MMG | 395 | 410 | 831 | NAN | 1.5
Valid | Cu47Ti33Nb11Ni8Si1 | MMG | 710 | 732 | 1265 | NAN | 0.5
Valid | Cu36.4Mg31.8Ca31.8 | MMG | 388 | 400 | 742 | NAN | NAN
Valid | Cu54.5Mg18.2Ca27.3 | MMG | 401 | 423 | 884 | NAN | 1
Valid | Cu33.3Mg33.3Ca33.3 | MMG | 391 | 406 | 731 | NAN | NAN
Valid | Cu45.5Mg27.3Ca27.2 | MMG | 395 | 410 | 831 | NAN | 1.5
Valid | Cu45Zr42.55Y3.45Al9 | MMG | 706 | 746 | 1130 | NAN | NAN
Valid | Cu45Zr41.5Hf3.5Ag10 | MMG | 706 | 787 | 1297 | NAN | NAN
Valid | Cu50Zr22.5Hf22.5Al5 | MMG | 738 | 817 | 1201 | NAN | NAN
Valid | Cu45Zr43.5Hf1.5Ag10 | MMG | 712 | 794 | 1301 | NAN | NAN
Valid | Cu45Zr30Ag10Ti10Ni5 | MMG | 710 | 738 | 1160 | NAN | NAN
Valid | Cu46.5Zr45.5Al7.5Sn1 | MMG | 718 | 777 | 1167 | NAN | NAN
Valid | Cu38Au35Si17Ag5Pd5 | MMG | 440 | 472 | 774 | NAN | 2
Valid | Cu55.2Hf23Ti13.8Nb8 | MMG | 745 | 783 | 1198 | NAN | 2.5
Valid | Cu49Zr42.14Al6.86Si2 | MMG | 740 | 800 | 1256 | NAN | 3
Valid | Cu57.6Hf24Ti14.4Nb4 | MMG | 747 | 789 | 1188 | NAN | 4
Valid | Cu45Zr30Ni5Ag10Ti10 | MMG | 710 | 738 | 1160 | NAN | 5
Valid | Cu59.4Zr29.7Ti9.9Sn1 | MMG | 730 | 776 | 1155 | NAN | 5
Valid | Cu47Ti33Ni8Nb6Zr5Si1 | MMG | 712 | 739 | 1187 | NAN | NAN
Valid | Cu47Ti33Zr5Nb6Ni8Si1 | MMG | 712 | 739 | 1187 | NAN | 2
Valid | Cu47Ti33Zr7Nb4Ni8Si1 | MMG | 713 | 736 | 1172 | NAN | 5
Valid | Cu47Ti33Zr9Nb2Ni8Si1 | MMG | 728 | 762 | 1159 | NAN | 5
Valid | Cu47Ti33Zr3Nb8Ni8Si1 | MMG | 708 | 731 | 1228 | NAN | 1
Valid | Cu26.95Zr63.7Ti2Al7.35 | MMG | 638 | 689 | 1213 | NAN | NAN
Valid | Cu56.4Hf23.5Ti14.1Nb6 | MMG | 745 | 785 | 1190 | NAN | 4
Valid | Cu58.8Hf24.5Ti14.7Nb2 | MMG | 746 | 792 | 1184 | NAN | 4
Valid | Cu47Ti33Zr11Si1Ni6Sn2 | MMG | 720 | 765 | 1140 | NAN | 6
Valid | Cu49.25Zr42.355Al6.895Si1.5 | MMG | 737 | 798 | 1243 | NAN | 4
Valid | Cu49.75Zr42.785Al6.965Si0.5 | MMG | 719 | 791 | 1214 | NAN | 10
Valid | Cu49.5Zr42.57Al6.93Si1 | MMG | 720 | 797 | 1226 | NAN | 12
Valid | Cu49.5Zr42.08Ti7.425Si1 | MMG | 683 | 731 | 1141 | NAN | 6
Valid | Cu49.5Zr42.08Ti7.425Sn1 | MMG | 683 | 730 | 1140 | NAN | 6
Violation: Tg >= Tx | Cu20Ni20Fe20Fe20Mn20 | CMA | 921 | 819 | 1349 | NAN | NAN
Violation: Tg >= Tx | Cu20Ni20Co20Fe20Mn20 | CMA | 972 | 828 | 1408 | NAN | NAN
Valid | Cu26.675Zr63.05Ti3Al7.275 | MMG | 638 | 721 | 1227 | NAN | NAN
Valid | Cu26.125Zr61.75Ti5Al7.125 | MMG | 636 | 698 | 1219 | NAN | NAN
Valid | Cu25.575Zr60.45Ti7Al6.975 | MMG | 636 | 681 | 1200 | NAN | NAN
Valid | Cu49.25Zr42.36Al6.895Si1.5 | MMG | 737 | 798 | 1243 | NAN | 4
Valid | Cu49.75Zr42.79Al6.965Si0.5 | MMG | 719 | 791 | 1214 | NAN | 10
Valid | Cu42.5Ti41.5Ni7.5Hf5Zr2.5Si1 | MMG | 685 | 720 | 1206 | NAN | NAN
Valid | Cu49.4Zr41.99Ti7.41Sn0.6Si0.6 | MMG | 682 | 734 | 1141 | NAN | 7
Violation: Tg >= Tx | Cu10Ni20Co20Cr20Al10Cr20 | CMA | 934 | 842 | 1331 | NAN | NAN
Valid | Cu60Zr20Hf10Ti10 | MMG | 754 | 797 | NAN | NAN | NAN
Valid | Cu46Zr40Ti8.5Al5.5 | MG | 646 | 729 | NAN | NAN | 0.04
Valid | Cu57.6Hf24Ti14.4Nb4 | MMG | NAN | NAN | NAN | NAN | NAN
Valid | Cu47Ti33Zr11Ni6Sn2Si1 | MMG | NAN | NAN | NAN | NAN | NAN
Valid | Cu59.58Zr24.825Ti14.895Nb0.7 | MMG | NAN | NAN | NAN | NAN | 1
Violation: Tg >= Tx | Cu20.0Fe20.0Hf20.0Ti20.0Zr20.0 | CMA | 734 | 722 | 1220 | NAN | NAN
Violation: Tg >= Tx | Cu25.0Al10.0Ni25.0Fe20.0Co20.0 | CMA | 889 | 800 | 1334 | NAN | NAN
Violation: Tg >= Tx | Cu18.18Ni36.36Co18.18Fe18.18Al9.09 | CMA | 936 | 813 | 1381 | NAN | NAN
Violation: Tg >= Tx | Cu19.23Ni38.46Fe19.23Cr19.23Al3.85 | CMA | 1007 | 840 | 1438 | NAN | NAN
Violation: Tg >= Tx | Cu14.29Ni28.57Fe14.29Cr28.57Cr14.29 | CMA | 1087 | 889 | 1468 | NAN | NAN
Violation: Tg >= Tx | Cu7.14Ni14.29Co14.29Cr14.29Al7.14Fe42.86 | CMA | 1006 | 840 | 1438 | NAN | NAN
Violation: Tg >= Tx | Cu6.67Ni13.33Ni13.33Cu13.33Al6.67Fe46.67 | CMA | 965 | 825 | 1404 | NAN | NAN
Violation: Tg >= Tx | Cu8.33Ni16.67Co16.67Cr16.67Al8.33Fe33.33 | CMA | 987 | 829 | 1429 | NAN | NAN
Violation: Tg >= Tx | Cu16.67Fe16.67Cu16.67Ti16.67Mn16.67Zr16.67 | CMA | 808 | 775 | 1251 | NAN | NAN
Violation: Tg >= Tx | Cu16.95Ni33.90Fe16.95Cr16.95Al15.25 | CMA | 844 | 802 | 1263 | NAN | NAN
Violation: Tg >= Tx | Cu8.3Al16.7Co16.7Cr16.7Fe16.7Ni16.7Ti8.3 | CMA | 819 | 791 | 1243 | NAN | NAN
Violation: Tg >= Tx | Cu16.13Ni32.26Fe16.13Cr16.13Al19.35 | CMA | 811 | 782 | 1245 | NAN | NAN
Violation: Tg >= Tx | Cu17.54Ni17.54Fe17.54Fe17.54Mo17.54Al8.77V3.51 | CMA | 1079 | 909 | 1426 | NAN | NAN
Violation: Tg >= Tx | Cu14.29Al14.29Fe14.29Co14.29Cr14.29Fe14.29Si14.29 | CMA | 849 | 797 | 1279 | NAN | NAN
Valid | Cu46Zr39Hf8Al7 | MMG | 702 | 771 | 1177 | NAN | 15
Valid | Cu46Zr35Hf12Al7 | MMG | 710 | 781 | 1186 | NAN | 22
Valid | Cu46Zr32Hf15Al7 | MMG | 713 | 784 | 1200 | NAN | 24
Valid | Cu46Zr27Hf20Al7 | MMG | 720 | 797 | 1203 | NAN | 15
Valid | Cu46Zr33.5Hf13.5Al7 | MMG | 710 | 784 | 1200 | NAN | 28.5
Valid | Cu33.3Ni33.3Al33.3 | CMA | 288 | 463 | 747 | NAN | NAN
Violation: Tg >= Tx | Cu15.38Ni30.77Al15.38Cr15.38Al23.08 | CMA | 867 | 784 | 1327 | NAN | NAN
Valid | Dy55Al25Co20 | MMG | 635 | 708 | 1031 | NAN | 3
Valid | Dy55Co20Al25 | MMG | 629 | 702 | NAN | NAN | NAN
Valid | Dy40Y16Al24Co20 | MMG | 633 | 682 | 1031 | NAN | NAN
Valid | Dy46Y10Al24Co20 | MMG | 631 | 675 | 1025 | NAN | 5
Valid | Dy55Co20Al24Si1 | MMG | 632 | 707 | NAN | NAN | NAN
Valid | Dy55Co20Al22Si3 | MMG | 636 | 694 | NAN | NAN | NAN
Valid | Dy46Y10Al24Co18Fe2 | MMG | 627 | 677 | 1023 | NAN | 3
Valid | Dy46Y10Al23Co20Nb1 | MMG | 622 | 671 | 1044 | NAN | NAN
Valid | Dy18Er18Y18Ni26Al20 | MMG | 631 | 685 | NAN | NAN | NAN
Valid | Dy36Ho20Co20Al24 | MMG | 633 | 687 | NAN | NAN | NAN
Valid | Er36Al24Co20Y20 | MMG | 661 | 719 | 1071 | NAN | 12
Valid | Er55Al25Co20 | MMG | 663 | 722 | 1079 | NAN | 5
Valid | Er50Y6Al24Co20 | MMG | 651 | 702 | NAN | NAN | NAN
Valid | Er55Al27.5Co17.5 | MG | 663 | 726 | NAN | NAN | NAN
Valid | Er50Co20Al24Y6 | MMG | 651 | 702 | NAN | NAN | NAN
Valid | Er20Tb20Dy20Ni20Al20 | MMG | NAN | NAN | NAN | NAN | 2
Valid | Er20Dy20Co20Al20Tb20 | MMG | 623 | 663 | NAN | NAN | NAN
Valid | Er20Dy20Co20Al20Tm20 | MMG | 645 | 690 | NAN | NAN | NAN
Valid | Fe83B17 | MMG | 698 | 732 | 1487 | 45000 | 0.326
Valid | Fe72B22Y6 | MMG | 898.4 | 948.6 | 1412.6 | NAN | 2
Valid | Fe72Y6B22 | MMG | 856 | 942 | 1419 | NAN | 2
Valid | Fe84Si4B12 | MMG | 647 | 728 | NAN | NAN | NAN
Valid | Fe83B15Si2 | MMG | 694 | 726 | 1480 | 51000 | 0.312
Valid | Fe71Nb6B23 | MMG | 831 | 870 | 1509 | NAN | 1.5
Valid | Fe84Si1B15 | MMG | 691 | 728 | 1505 | 68000 | 0.282
Valid | Fe68Zr10B22 | MMG | 843 | 913 | 1533 | NAN | NAN
Valid | Fe71B23Nb6 | MMG | 819 | 865 | 1494 | NAN | NAN
Valid | Fe66B22W6Y6 | MMG | 897 | 981 | 1497 | NAN | NAN
Valid | Fe70B22Y6Ni2 | MMG | 880 | 925 | 1509 | NAN | NAN
Valid | Fe69B22Y6Ni3 | MMG | 874 | 910 | 1503 | NAN | NAN
Valid | Fe68B22Y6W4 | MMG | 874 | 971 | 1504 | NAN | NAN
Valid | Fe67B22Y6Ni5 | MMG | 866 | 891 | 1469 | NAN | NAN
Valid | Fe70B22Y6W2 | MMG | 867 | 970 | 1521 | NAN | NAN
Valid | Fe69B22Y6W3 | MMG | 868 | 973 | 1505 | NAN | NAN
Valid | Fe68B22Y6Ni4 | MMG | 872 | 907 | 1470 | NAN | NAN
Valid | Fe71B22Y6W1 | MMG | 845 | 956 | 1423 | NAN | NAN
Valid | Fe67B22Y6W5 | MMG | 882 | 970 | 1497 | NAN | NAN
Valid | Fe71B22Y6Ni1 | MMG | 883 | 926 | 1507 | NAN | NAN
Valid | Fe64B22Co8Y6 | MMG | 884 | 927 | 1505 | NAN | NAN
Valid | Fe66B22Co6Y6 | MMG | 887 | 925 | 1509 | NAN | NAN
Valid | Y4Fe72B22Al2 | MMG | 892 | 964 | 1518 | NAN | NAN
Valid | Fe68B22Y6Co4 | MMG | 896 | 941 | 1414 | NAN | NAN
Valid | Fe70B22Y6Co2 | MMG | 898 | 944 | 1420 | NAN | NAN
Valid | Fe70B22Y6Mo2 | MMG | 907 | 969 | 1508 | NAN | NAN
Valid | Fe69B22Y6Mo3 | MMG | 908 | 958 | 1488 | NAN | NAN
Valid | Fe68B22Y6Mo4 | MMG | 915 | 944 | 1488 | NAN | NAN
Valid | Fe67B22Y6Mo5 | MMG | 920 | 941 | 1483 | NAN | NAN
Valid | Fe58B22Co14Y6 | MMG | 880 | 925 | 1485 | NAN | NAN
Valid | Fe71B22Y6Mo1 | MMG | 902 | 960 | 1517 | NAN | NAN
Valid | Fe62B22Co10Y6 | MMG | 885 | 932 | 1503 | NAN | NAN
Valid | Fe60B22Co12Y6 | MMG | 881 | 924 | 1498 | NAN | NAN
Valid | Fe74B17Nb6Y3 | MMG | 831 | 879 | 1391 | NAN | NAN
Valid | Fe73B20Nb4Hf3 | MMG | 836 | 899 | 1448 | NAN | NAN
Valid | Fe76Si9B10P5 | MMG | 780 | 832 | 1258 | NAN | 2.5
Valid | Fe80P12B4Si4 | MMG | 753 | 789 | NAN | NAN | NAN
Valid | Fe72B22Y4Ti2 | MMG | 841.5 | 914.3 | 1419.7 | NAN | 3
Valid | Fe83B12Si2C3 | MMG | 691 | 720 | 1472 | 58000 | 0.298
Valid | Fe83B12Si2P3 | MMG | 683 | 730 | 1446 | 18000 | 0.453
Valid | Fe76B10Si9P5 | MMG | 783 | 832 | 1444 | 490 | 1.633
Valid | Fe68W4Y6B22 | MMG | 874 | 971 | 1504 | NAN | 4
Valid | Fe69W3Y6B22 | MMG | 868 | 973 | 1505 | NAN | 4
Valid | Fe66W6Y6B22 | MMG | 897 | 981 | 1497 | NAN | 2
Valid | Fe67W5Y6B22 | MMG | 882 | 970 | 1497 | NAN | 3
Valid | Fe70W2Y6B22 | MMG | 867 | 970 | 1521 | NAN | 3
Valid | Fe71W1Y6B22 | MMG | 845 | 956 | 1423 | NAN | 3
Valid | Fe72B22Y4Ta2 | MMG | 847.6 | 931.8 | 1421.1 | NAN | 4
Valid | Fe72B22Y4Hf2 | MMG | 868.2 | 938.6 | 1411.9 | NAN | 3
Valid | Fe71.2B24Y4.8 | MMG | 856 | 917 | 1405 | NAN | 1
Valid | Fe72B22Y4Nb2 | MMG | 837.8 | 921.3 | 1410.7 | NAN | 4
Valid | Fe67Ni5Y6B22 | MMG | 866 | 891 | 1469 | NAN | 1
Valid | Fe68Ni4Y6B22 | MMG | 872 | 907 | 1470 | NAN | 1.5
Valid | Fe69Ni3Y6B22 | MMG | 874 | 910 | 1503 | NAN | 1.5
Valid | Fe70Ni2Y6B22 | MMG | 880 | 925 | 1509 | NAN | 2
Valid | Fe71Ni1Y6B22 | MMG | 883 | 926 | 1507 | NAN | 2
Valid | Fe66Co6Y6B22 | MMG | 887 | 925 | 1509 | NAN | 2
Valid | Fe68Co4Y6B22 | MMG | 896 | 941 | 1414 | NAN | 2
Valid | Fe70Co2Y6B22 | MMG | 898 | 944 | 1420 | NAN | 2
Valid | Fe72Si4B20Nb4 | MMG | 829 | 876 | NAN | NAN | 2
Valid | Fe56Co16Y6B22 | MMG | 882 | 927 | 1494 | NAN | 2.5
Valid | Fe67Mo5Y6B22 | MMG | 920 | 941 | 1483 | NAN | 3.5
Valid | Fe68Mo4Y6B22 | MMG | 915 | 944 | 1488 | NAN | 6.5
Valid | Fe69Mo3Y6B22 | MMG | 908 | 958 | 1488 | NAN | 6
Valid | Fe70Mo2Y6B22 | MMG | 907 | 969 | 1508 | NAN | 3.5
Valid | Fe74Nb6Y3B17 | MMG | 831 | 879 | 1391 | NAN | 2
Valid | Fe64Co8Y6B22 | MMG | 884 | 927 | 1505 | NAN | 2.5
Valid | Fe58Co14Y6B22 | MMG | 880 | 925 | 1485 | NAN | 2.5
Valid | Fe60Co12Y6B22 | MMG | 881 | 924 | 1498 | NAN | 2.5
Valid | Fe62Co10Y6B22 | MMG | 885 | 932 | 1503 | NAN | 2.5
Valid | Fe72Nb4B20Si4 | MMG | 842 | 880 | 1420 | NAN | 2
Valid | Fe71Mo1Y6B22 | MMG | 902 | 960 | 1517 | NAN | 2.5
Valid | Fe70Si4B20Nb6 | MMG | NAN | NAN | NAN | NAN | 2
Valid | Fe67Co7Zr6B20 | MMG | NAN | NAN | 1395 | NAN | 1
Valid | Fe79P10C4B4Si3 | MMG | 740 | 774 | 1263 | NAN | 1
Valid | Fe65Mo14C15B6 | MMG | 789 | 843 | 1418 | NAN | 1.5
Valid | Fe64Mo14C15B7 | MMG | 793 | 843 | 1343 | NAN | 2.5
Valid | Fe20Co20Cr20Ni20B20 | MG | 744 | 788 | NAN | NAN | 0.02
Valid | Fe63Co7Zr10B20 | MMG | 883.2 | 952.8 | NAN | NAN | NAN
Valid | Fe75Ga5P12C4B4 | MMG | 731 | 768 | NAN | NAN | 1
Valid | Fe76Al4P12B4Si4 | MMG | 738 | 780 | NAN | NAN | NAN
Valid | Fe72B20Nb4Hf3Y1 | MMG | 841 | 916 | 1446 | NAN | NAN
Valid | Fe72.8B16Si8Zr3.2 | MMG | 850 | 883 | 1472 | NAN | NAN
Valid | Fe71B20Nb4Hf3Y2 | MMG | 850 | 928 | 1432 | NAN | NAN
Valid | Fe70B20Nb4Hf3Y3 | MMG | 850 | 924 | 1437 | NAN | NAN
Valid | Fe70.56B21.56Y5.88Ta2 | MMG | 917.3 | 978.8 | 1415.4 | NAN | 4
Valid | Fe70.56B21.56Y5.88Ti2 | MMG | 914.5 | 973.7 | 1416 | NAN | 2
Valid | Fe60Mo15C15B10 | MMG | NAN | NAN | NAN | NAN | 1
Valid | Fe70.56B21.56Y5.88Nb2 | MMG | 918 | 980 | 1411.5 | NAN | 4
Valid | Fe74B20Nb2Hf2Si2 | MMG | 790 | 858 | 1415 | 80 | 3.119
Valid | Fe83.3Si4B12Cu0.7 | MMG | 595 | 698 | NAN | NAN | NAN
Valid | Fe76C7Si3.3B5P8.7 | MMG | 779 | 795 | 1292 | NAN | 1
Valid | Fe70Nb4Hf3Y3B20 | MMG | 850 | 924 | 1437 | NAN | 3.5
Valid | Fe71Nb4Hf3Y2B20 | MMG | 850 | 928 | 1432 | NAN | 4
Valid | Fe72Nb4Hf3Y1B20 | MMG | 841 | 916 | 1446 | NAN | 3
Valid | Fe73Nb4Hf3Y0B20 | MMG | 836 | 899 | 1448 | NAN | 2
Valid | Fe70.56B23.52Nb3.92Y2 | MMG | 855 | 918 | 1473 | NAN | 2
Valid | Fe71Mo5P12C10B2 | MMG | 701 | 733 | 1257 | NAN | 3
Valid | Fe69Mo7P12C10B2 | MMG | 716 | 753 | 1263 | NAN | 2.5
Valid | Fe76Mo4P9C4B4Si3 | MMG | 744 | 788 | 1245 | NAN | 4
Valid | Fe72B14.4Si9.6Nb4 | MMG | 835 | 885 | 1369 | NAN | 1.5
Valid | Fe72Si9.6Nb4B14.4 | MMG | 785 | 835 | 1429 | 320 | 1.893
Valid | Fe64Co7Zr6B20Nd3 | MMG | NAN | NAN | 1395 | NAN | NAN
Valid | Fe83.3Si4B8P4Cu0.7 | MMG | 548 | 684 | NAN | NAN | NAN
Valid | Fe63Mo14C15B6Er2 | MMG | 777 | 819 | 1423 | NAN | 3
Valid | Fe64Co7Zr6Nd3B20 | MMG | NAN | NAN | 1331 | NAN | 1
Valid | Fe56Co7Ni7Zr10B20 | MMG | 814 | 887 | NAN | NAN | NAN
Valid | Fe61Co10Zr5W4B20 | MMG | 843 | 903 | NAN | NAN | 1
Valid | Fe64Cr10Mo5C8P13 | MMG | 783 | 821 | NAN | NAN | NAN
Valid | Fe61Cr4Mo14C15B6 | MMG | 800 | 853 | 1433 | NAN | 2
Valid | Fe59Cr6Mo14C15B6 | MMG | 806 | 858 | 1436 | NAN | 1.5
Valid | Fe56.8Co14.2Nb6B23 | MMG | 809 | 864 | 1475 | NAN | 2
Valid | Fe66Mo10P12C10B2 | MMG | 721 | 757 | 1267 | NAN | 2.5
Valid | Fe74Al4Ga2P12B4Si4 | MMG | 737 | 786 | NAN | NAN | NAN
Valid | Fe74Al4Ga2P11C5B4 | MMG | 733 | 782 | NAN | NAN | NAN
Valid | Fe55.8Co14.2Nb6B24 | MMG | 821 | 868 | 1477 | NAN | 2
Valid | Fe56.8Co14.2Nb5B24 | MMG | 823 | 868 | 1496 | NAN | 2
Valid | Fe66.96Mo3.72B22.32Dy7 | MMG | 880 | 957 | 1406 | NAN | 2
Valid | Fe67.68Mo3.76B22.56Dy6 | MMG | 854 | 945 | 1400 | NAN | 3
Valid | Fe68.4Mo3.8B22.8Dy5 | MMG | 853 | 942 | 1401 | NAN | 2
Valid | Fe69.12Mo3.84B23.04Dy4 | MMG | 848 | 923 | 1396 | NAN | 2
Valid | Fe56.8Co14.271Nb6B23 | MMG | 809 | 864 | 1475 | NAN | 2
Valid | Fe73Al5Ga2P11C5B4 | MMG | 732 | 785 | NAN | NAN | 1
Valid | Fe74Mo5P10C4B4Si3 | MMG | 758 | 799 | 1265 | NAN | 3
Valid | Fe78Mo1P10C4B4Si3 | MMG | 742 | 780 | 1270 | NAN | 1.5
Valid | Fe72Al5Ga2P11C6B4 | MMG | 743 | 798 | NAN | NAN | NAN
Valid | Fe76Mo3P10C4B4Si3 | MMG | 750 | 793 | 1250 | NAN | 3.5
Valid | Fe77Mo2P10C4B4Si3 | MMG | 742 | 783 | 1264 | NAN | 2.5
Violation: Tg >= Tx | Fe33.3Ni33.3Co33.3 | CMA | 1043 | 870 | 1438 | NAN | NAN
Violation: Tg >= Tx | Fe33.3Co33.3Cr33.3 | CMA | 1090 | 891 | 1468 | NAN | NAN
Violation: Tg >= Tx | Fe33.3Ni33.3Mn33.3 | CMA | 924 | 822 | 1348 | NAN | NAN
Violation: Tg >= Tx | Fe33.3Co33.3Mn33.3 | CMA | 924 | 822 | 1348 | NAN | NAN
Valid | Fe70B16.67Si8.33Hf5 | MMG | 861 | 901 | 1543 | NAN | NAN
Valid | Fe56.8B24Co14.2Nb5 | MMG | 823 | 868 | 1496 | NAN | NAN
Valid | Fe55.8B24Co14.2Nb6 | MMG | 821 | 868 | 1477 | NAN | NAN
Valid | Fe50Cr15Mo14C15B6 | MMG | 829 | 874 | 1483 | NAN | 1.5
Valid | Fe68.4Mo3.8B22.8Dy5 | MMG | 853 | 942 | 1401 | NAN | 2
Valid | Fe75Mo5Ga10C4B4Si2 | MMG | 738 | 798 | 1230 | NAN | 2.5
Valid | Fe58Cr5Mo14Er2C15B6 | MMG | 793 | 829 | 1416 | NAN | 6
Valid | Fe74Mo6P10C7.5B2.5 | MMG | 711 | 749 | 1255 | NAN | 3
Valid | Fe20Co20Cr20Ni20B10Si10 | MG | 753 | 810 | NAN | NAN | 0.02
Valid | Fe30Co30Ni15Si8B17 | MMG | 780 | 834 | NAN | NAN | 1.2
Valid | Fe73.5B14.7Si9.8Nb2 | MMG | 812 | 870 | 1425 | NAN | 1
Valid | Fe64Mo14C15B6Er1 | MMG | 783 | 832 | 1413 | NAN | 3.5
Valid | Fe64Mo14C15B6Dy1 | MMG | 785 | 835 | 1408 | NAN | 3
Valid | Fe63Mo14C15B6Dy2 | MMG | 777 | 817 | 1418 | NAN | 3
Valid | Fe75Mo4P10C4B4Si3 | MMG | 752 | 799 | 1226 | NAN | 4
Valid | Fe45Cr16Mo16C18B5 | MMG | 856 | 914 | NAN | NAN | NAN
Valid | Fe46Cr16Mo16C18B4 | MMG | 862 | 915 | 1389 | NAN | 1.2
Valid | Fe44Cr16Mo16C18B6 | MMG | 870 | 932 | 1414 | NAN | 1.2
Valid | Fe42Cr16Mo16C18B8 | MMG | 887 | 947 | 1405 | NAN | 1.2
Valid | Fe71Cr4Mo4P11B5C5 | MMG | 718 | 753 | NAN | NAN | NAN
Valid | Fe43Cr16Mo16C20B5 | MMG | NAN | NAN | NAN | NAN | 1.6
Valid | Fe65Cr2Mo9P10C8B6 | MMG | 756 | 820 | 1288 | NAN | 2.5
Valid | Fe42Al28Zr10B20 | MMG | 709 | 833 | 1222 | NAN | NAN
Violation: Tg >= Tx | Fe20Cr20Ni20Ni20Cu20 | CMA | 1043 | 872 | 1436 | NAN | NAN
Violation: Tg >= Tx | Fe20Co20Cr20Cr20Cu20 | CMA | 1066 | 871 | 1469 | NAN | NAN
Valid | Fe61B15Zr8Mo7Co7Y2 | MMG | 905 | 916 | 1490 | NAN | NAN
Valid | Fe48Cr15C15Mo14B6Y2 | MMG | 839 | 886 | 1464 | NAN | NAN
Valid | Fe72C7Si3.3B5P8.7Ga4 | MMG | 782 | 801 | 1290 | NAN | 2
Valid | Fe75C7Si3.3B5P8.7Ga1 | MMG | 781 | 794 | 1282 | NAN | 3
Valid | Fe74C7Si3.3B5P8.7Ga2 | MMG | 784 | 800 | 1283 | NAN | 3
Valid | Fe45Cr15Mo15C15B10 | MMG | NAN | NAN | NAN | NAN | 2.5
Valid | Fe30Cr30Mo15C15B10 | MMG | NAN | NAN | NAN | NAN | 1
Valid | Fe43Cr16Mo16C15B10 | MMG | 810 | 890 | NAN | NAN | 2.7
Valid | Fe65Co10Ga5P12C4B4 | MMG | 727 | 775 | NAN | NAN | 2
Valid | Fe71Nb4.8Zr1.2B23 | MMG | 825 | 877 | 1507 | NAN | 2
Valid | Fe72Nb3.6Zr2.4B22 | MMG | 816 | 857 | 1453 | NAN | 1.5
Valid | Fe54Mn10Mo14C15B7 | MMG | NAN | NAN | NAN | NAN | 3
Valid | Fe43Cr16Mo16C10B15 | MMG | NAN | NAN | NAN | NAN | 1.2
Valid | Fe74.25B14.85Si9.9Zr1 | MMG | 867 | 919 | 1469 | NAN | 0.75
Valid | Fe74.25B14.85Si9.9Nb1 | MMG | 815 | 858 | 1455 | NAN | 0.5
Valid | Fe69.776B23.52Y4.704Nb2 | MMG | 858 | 922 | 1397 | NAN | 2
Valid | Fe68.352B23.04Y4.608Nb4 | MMG | 864 | 957 | 1393 | NAN | 7
Valid | Fe66Co4Hf5Mo7B15Y3 | MMG | 877 | 937 | 1482 | NAN | NAN
Valid | Fe62Co8Hf5Mo7B15Y3 | MMG | 889 | 939 | 1481 | NAN | NAN
Valid | Fe78Ga2P9.5C4B4Si2.5 | MMG | 735 | 775 | NAN | NAN | 2
Valid | Fe77Ga3P9.5C4B4Si2.5 | MMG | 750 | 798 | NAN | NAN | 2.5
Valid | Fe56Co7Ni7Zr8Nb2B20 | MMG | 828 | 912 | NAN | NAN | NAN
Valid | Fe56Co7Ni7Zr6Nb4B20 | MMG | 828 | 912 | NAN | NAN | NAN
Valid | Fe57Co9.5Nd3Dy0.5B30 | MMG | 888 | 933 | NAN | NAN | NAN
Valid | Fe66.928B22.56Y4.512Nb6 | MMG | 864 | 947 | 1393 | NAN | 3
Valid | Fe65.504B22.08Y4.416Nb8 | MMG | 914 | 946 | 1393 | NAN | 1
Valid | Fe63Cr3Mo12P10C7B5 | MMG | 747 | 791 | 1299 | NAN | 2.5
Valid | Fe69Cr2Mo5P12C10B2 | MMG | 710 | 744 | 1266 | NAN | 3
Valid | Fe61Co7Zr8Mo7B15Y2 | MMG | 904.6 | 961.4 | 1490.2 | NAN | 5
Valid | Fe55Cr8Mo14C15B6Er2 | MMG | 843 | 893 | 1443 | NAN | 4
Valid | Fe67Co9.5Nd3Dy0.5B20 | MMG | 828 | 853 | NAN | NAN | NAN
Valid | Fe72Al5Ga2P10C6B4Si1 | MMG | 732 | 785 | NAN | NAN | 2
Valid | Fe48Cr15Mo14C15B6Y2 | MMG | 839 | 886 | 1464 | NAN | 7
Valid | Fe36Co36B19.2Si4.8Nb4 | MMG | 820 | 870 | 1397 | NAN | 5
Valid | Fe76.0C7.0Si3.3B5.0P8.7 | MMG | 779 | 795 | 1292 | NAN | 1
Valid | Fe71Mo2Nb3P12C10B2 | MMG | 719 | 757 | 1305 | NAN | 1
Valid | Fe71Mo4Nb1P12C10B2 | MMG | 729 | 777 | 1296 | NAN | 2
Valid | Fe71Mo3Nb2P12C10B2 | MMG | 724 | 766 | 1305 | NAN | 1
Valid | Fe60Co10Hf5Mo7B15Y3 | MMG | 879 | 943 | 1480 | NAN | NAN
Valid | Fe58Co12Hf5Mo7B15Y3 | MMG | 874 | 935 | 1460 | NAN | NAN
Valid | Fe63Cr3Mo10P12C10B2 | MMG | 735 | 778 | 1277 | NAN | 2.5
Valid | Fe43Cr16Mo16C15B5P5 | MMG | NAN | NAN | NAN | NAN | 2.2
Valid | Fe64Cr3Mo10P10C10B3 | MMG | 729 | 775 | 1288 | NAN | 2.5
Valid | Fe52Cr15Mo9C15B6Er3 | MMG | 808 | NAN | 1453 | NAN | 6
Valid | Fe64.5Mo14C15B6Er0.5 | MMG | 789 | 846 | 1423 | NAN | 2.5
Valid | Fe63.5Mo14C15B6Er1.5 | MMG | 779 | 821 | 1413 | NAN | 3
Violation: Tg >= Tx | Fe20Co20Fe20Cu20Ni20 | CMA | 1040 | 870 | 1434 | NAN | NAN
Valid | Fe72.5B16.67Si8.33Hf2.5 | MMG | 852 | 885 | 1458 | NAN | NAN
Violation: Tg >= Tx | Fe31.7Co31.7Cr31.7Ni5.0 | CMA | 1081 | 883 | 1468 | NAN | NAN
Valid | Fe76.55B13.79Si6.9Zr2.76 | MMG | 830 | 852 | 1505 | NAN | NAN
Valid | Fe56.05B25Co13.45Nb5.5 | MMG | 821 | 879 | 1510 | NAN | NAN
Valid | Fe46Co30Mo4P9C4B4Si3 | MMG | 734 | 775 | 1233 | NAN | 3
Valid | Fe66Co10Mo4P9C4B4Si3 | MMG | 744 | 788 | 1221 | NAN | 6
Valid | Fe56Co20Mo4P9C4B4Si3 | MMG | 736 | 778 | 1220 | NAN | 5
Valid | Fe64.5Mo14C15B6Dy0.5 | MMG | 792 | 851 | 1418 | NAN | 2
Valid | Fe48Cr19Mo10C15B6Er2 | MMG | 853 | NAN | 1483 | NAN | 5
Valid | Fe48Cr10Mo19C15B6Er2 | MMG | 858 | NAN | 1523 | NAN | 4
Valid | Fe49Cr15Mo14C13B8Er1 | MMG | 861 | 914 | 1468 | NAN | 4
Valid | Fe49Cr15Mo14C15B6Er1 | MMG | 857 | 901 | 1463 | NAN | 6
Valid | Fe49Cr15Mo14C17B4Er1 | MMG | 849 | 891 | 1463 | NAN | 4
Valid | Fe49Cr15Mo14C18B3Er1 | MMG | 848 | 887 | 1461 | NAN | 4
Valid | Fe49Cr15Mo14C19B2Er1 | MMG | 841 | 883 | 1498 | NAN | 3
Valid | Fe48Cr15Mo14C15B6Dy2 | MMG | 843 | NAN | 1453 | NAN | 9
Valid | Fe74.25B14.85Si9.9Zr1 | MMG | 867 | 919 | 1469 | NAN | 0.75
Valid | Fe45Cr7.5Mo22.5C15B10 | MMG | NAN | NAN | NAN | NAN | 1
Valid | Fe43Cr16Mo16C17.5B7.5 | MMG | NAN | NAN | NAN | NAN | 2.2
Valid | Fe74.25B19.8Si4.95Nb1 | MMG | 815 | 858 | NAN | NAN | 0.5
Valid | Fe73.5B19.6Si4.9Nb2 | MMG | 812 | 870 | NAN | NAN | 1
Valid | Fe72Si9.6B14.4Nb4 | MMG | NAN | 885 | NAN | NAN | 1.5
Valid | Fe61B15Mo7Zr8Co6Y2Al1 | MMG | 899.5 | 955.6 | 1495 | NAN | 5
Valid | Fe61B15Mo7Zr8Co5Y2Cr2 | MMG | 901.1 | 958.9 | 1490 | NAN | 5
Valid | Fe64.8Co7.2B19.2Si4.8Nb4 | MMG | 832 | 877 | 1460 | NAN | 2
Valid | Fe67.68Mo3.76B22.56Dy6 | MMG | 854 | 945 | 1400 | NAN | 3
Valid | Fe69.12Mo3.84B23.04Dy4 | MMG | 848 | 923 | 1396 | NAN | 2
Valid | Fe70Tb1.92B19.2Si4.8Nb4 | MMG | 844 | 914 | 1440 | NAN | 2.5
Valid | Fe45Cr16Mo14Nb2C18B5 | MMG | 853 | 906 | NAN | NAN | NAN
Valid | Fe45Cr16Mo14Ta2C18B5 | MMG | 852 | 903 | NAN | NAN | NAN
Valid | Fe67Cr4Mo4Ga4P11B5C5 | MMG | 730 | 785 | NAN | NAN | NAN
Valid | Fe69Ni5Mo6P10C7.5B2.5 | MMG | NAN | NAN | NAN | NAN | 5
Violation: Tg >= Tx | Fe31.7Co31.7Cr31.7Al5.0 | CMA | 1086 | 888 | 1468 | NAN | 0
Valid | Fe60Co8Zr10Mo5W2B15 | MMG | 891 | 950 | NAN | NAN | 1.5
Valid | Fe61Co7Zr10Mo5W2B15 | MMG | 897 | 964 | 1460 | NAN | NAN
Valid | Fe59Co9Zr10Mo5W2B15 | MMG | 867 | 919 | 1439 | NAN | NAN
Valid | Fe48Cr15Mo14Er2C15B6 | MMG | 844 | 880 | 1446 | 27.8 | 8
Valid | Fe74Mo4Ga2P10C4B4Si2 | MMG | 740 | 790 | 1276 | NAN | 1.5
Valid | Fe73Mo4Ga3P10C4B4Si2 | MMG | 744 | 801 | 1283 | NAN | 2
Valid | Fe72B19.2Si4.8Nb4 | MMG | 835 | 880 | 1475 | NAN | 1.5
Valid | Fe48Cr15Mo14C15B6Er2 | MMG | 843 | 893 | 1443 | NAN | 12
Valid | Fe76Mo2Ga2P10C4B4Si2 | MMG | 738 | 788 | 1277 | NAN | 4
Valid | Fe52.5Cr7.5Mo15C15B10 | MMG | NAN | NAN | NAN | NAN | 2
Valid | Fe52.5Mn17.5Zr9B21 | MMG | 833 | 903 | 1436 | NAN
Valid | Fe75Mo2Ga3P10C4B4Si2 | MMG | 738 | 798 | NAN | NAN | 2.5
Valid | Fe66.96Mo3.72B22.32Dy7 | MMG | 880 | 957 | 1406 | NAN | 2
Valid | Fe36Co36B20Si4Nb4 | MMG | 815 | 859 | NAN | NAN | 4
Valid | Fe56.05Co13.45Nb5.5B25 | MMG | 821 | 879 | 1510 | NAN | 2.5
Valid | Fe61Co6Zr8Al1Mo7B15Y2 | MMG | 899.5 | 955.6 | 1495.7 | NAN | 5
Valid | Fe61Co5Zr8Cr2Mo7B15Y2 | MMG | 901.1 | 958.9 | 1490.1 | NAN | 5
Valid | Fe57Co11Zr10Mo5W2B15 | MMG | 881 | 949 | 1430 | NAN
Valid | Fe48Mn10Mo16Cr4C15B7 | MMG | 754 | 797 | NAN | NAN | 3
Valid | Fe50Mn10Mo14Cr4C15B7 | MMG | NAN | NAN | NAN | NAN | 3
Valid | Fe50Mn10Mo14Cr4C16B6 | MMG | NAN | NAN | NAN | NAN | 4
Valid | Fe51Mn10Mo14Cr4C15B6 | MMG | NAN | NAN | NAN | NAN | 4
Valid | Fe37.5Cr15Mo22.5C15B10 | MMG | NAN | NAN | NAN | NAN | 1
Valid | Fe74.25B14.85Si9.9Nb1 | MMG | 815 | 858 | 1455 | NAN | 0.5
Valid | Fe73.5B14.7Si9.8Nb2 | MMG | 812 | 870 | 1424 | NAN | 1
Valid | Fe72B14.4Si9.6Nb4 | MMG | 835 | 885 | 1374 | NAN | 1.5
Valid | Fe48Cr15Mo14C15B6Tm2 | MMG | 862 | 914 | NAN | NAN | 10
Valid | Fe49Cr15Mo14C15B6Y1.0 | MMG | NAN | NAN | NAN | NAN | 2
Valid | Fe64.75Mo14C15B6Er0.25 | MMG | 793 | 845 | 1423 | NAN | 2
Violation: Tg >= Tx | Fe30.0Co30.0Cr30.0Ni10.0 | CMA | 1082 | 885 | 1468 | NAN | NAN
Violation: Tg >= Tx | Fe28.3Co28.3Cr28.3Ni15.0 | CMA | 1077 | 882 | 1466 | NAN | NAN
Violation: Tg >= Tx | Fe26.7Co26.7Cr26.7Ni20.0 | CMA | 1082 | 885 | 1466 | NAN | NAN
Violation: Tg >= Tx | Fe31.7Co31.7Mn31.7Ni5.0 | CMA | 965 | 829 | 1397 | NAN | NAN
Violation: Tg >= Tx | Fe20.0Co20.0Cr20.0Ni40.0 | CMA | 1075 | 879 | 1468 | NAN | NAN
Violation: Tg >= Tx | Fe25.0Ni25.0Cr25.0Mn25.0 | CMA | 987 | 846 | 1399 | NAN | NAN
Violation: Tg >= Tx | Fe33.3Co22.2Ni22.2Cu22.2 | CMA | 1038 | 867 | 1436 | NAN | NAN
Violation: Tg >= Tx | Fe40.0Co20.0Ni20.0Cu20.0 | CMA | 1040 | 870 | 1434 | NAN | NAN
Valid | Fe70.83B16.67Si8.33Hf4.17 | MMG | 858 | 893 | 1485 | NAN | NAN
Valid | Fe43Cr20Mo10C15B6W4Y2 | MMG | 858 | 920 | 1503 | NAN | NAN
Valid | Fe56Co7Ni7Zr7.5Nb2.5B20 | MMG | 773 | 853 | NAN | NAN | 3
Valid | Fe25Co25Ni25Mo5P10B10 | MMG | 681 | 723 | NAN | NAN | 1.2
Valid | Fe37.5Cr22.5Mo15C15B10 | MMG | NAN | NAN | NAN | NAN | 1
Valid | Fe60.5Cr4Mo14C15B6Er0.5 | MMG | 803 | 859 | 1441 | NAN | 3
Valid | Fe67.2Tb4.8B19.2Si4.8Nb4 | MMG | 935 | 995 | 1396 | NAN | 3.5
Valid | Fe52Co13Mo14C15B6 | MMG | 775 | 838 | 1392 | NAN | 2
Valid | Fe45.5Co19.5Mo14C15B6 | MMG | 776 | 838 | 1374 | NAN | 1.5
Valid | Fe25Co25Ni25B15Si10 | MMG | 771 | 808 | NAN | NAN | 1
Valid | Fe25Co25Ni25B17.5Si7.5 | MMG | 767 | 807 | NAN | NAN | 1.5
Valid | Fe43Co5Cr15Mo14C15B6Y2 | MMG | 835 | 872 | 1442 | NAN | 9
Valid | Fe45Co3Cr15Mo14C15B6Y2 | MMG | 834 | 880 | 1446 | NAN | 8
Valid | Fe39Co9Cr15Mo14C15B6Y2 | MMG | 838 | 888 | 1466 | NAN | 10
Valid | Fe41Co7Cr15Mo14C15B6Y2 | MMG | 838 | 876 | 1437 | NAN | 16
Valid | Fe61Co7Zr9.5Mo5W2B15.5 | MMG | 898 | 943 | NAN | NAN | 1.5
Valid | Fe61Co13.5Zr1Pr3.5Dy1B20 | MMG | 868 | 900 | NAN | NAN | NAN
Valid | Fe49.5Cr15Mo14C15B6Y0.5 | MMG | NAN | NAN | NAN | NAN | 2
Valid | Fe48.5Cr15Mo14C15B6Y1.5 | MMG | NAN | NAN | NAN | NAN | 2
Valid | Fe41Co7Cr15Mo14Y2C15B6 | MMG | 789 | 883 | 1438 | NAN | NAN
Valid | Fe75.71B14.29Si7.14Zr2.86 | MMG | 839 | 862 | 1496 | NAN | NAN
Valid | Fe41Cr20C15Mo10W6B6Y2 | MMG | 881 | 918 | 1518 | NAN | NAN
Valid | Fe71.67B16.67Si8.33Zr3.33 | MMG | 847 | 883 | 1461 | NAN | NAN
Valid | Fe73.85B15.38Si7.69Zr3.08 | MMG | 848 | 873 | 1483 | NAN | NAN
Valid | Fe74.81B14.81Si7.41Zr2.96 | MMG | 840 | 865 | 1492 | NAN | NAN
Valid | Fe73.33B16.67Si8.33Hf1.67 | MMG | 840 | 872 | 1486 | NAN | NAN
Valid | Fe71.67B16.67Si8.33Hf3.33 | MMG | 854 | 887 | 1467 | NAN | NAN
Valid | Fe45Cr20Mo10C15B6W2Y2 | MMG | 856 | 913 | 1500 | NAN | NAN
Violation: Tg >= Tx | Fe20.0Co20.0Mn20.0Ni40.0 | CMA | 1041 | 870 | 1436 | NAN | NAN
Violation: Tg >= Tx | Fe30.0Co30.0Mn30.0Ni10.0 | CMA | 975 | 831 | 1408 | NAN | NAN
Violation: Tg >= Tx | Fe28.3Co28.3Mn28.3Ni15.0 | CMA | 997 | 831 | 1439 | NAN | NAN
Violation: Tg >= Tx | Fe26.7Co26.7Mn26.7Ni20.0 | CMA | 1006 | 839 | 1439 | NAN | NAN
Valid | Fe45Cr15Mo14C15B6Co3Y2 | MMG | 834 | 880 | 1446 | NAN | NAN
Valid | Fe43Cr15Mo14C15B6Co5Y2 | MMG | 835 | 872 | 1442 | NAN | NAN
Valid | Fe41Cr15C15Mo14Co7B6Y2 | MMG | 838 | 875 | 1436 | NAN | NAN
Valid | Fe39Cr15C15Mo14Co9B6Y2 | MMG | 838 | 888 | 1466 | NAN | NAN
Valid | Fe43.2Co28.8B19.2Si4.8Nb4 | MMG | 825 | 875 | 1407 | NAN | 4
Valid | Fe50.4Co21.6B19.2Si4.8Nb4 | MMG | 828 | 878 | 1413 | NAN | 3.5
Valid | Fe57.6Co14.4B19.2Si4.8Nb4 | MMG | 830 | 880 | 1431 | NAN | 2.5
Valid | Fe56Mn5Cr7Mo12Er2C12B6 | MMG | 793 | 832 | 1401 | NAN | 8
Valid | Fe71.28Nb3.96B19.8Si3.96Y1 | MMG | 855 | 881 | 1419 | NAN | 2
Valid | Fe70.56Nb3.92B19.6Si3.92Y2 | MMG | 855 | 903 | 1416 | NAN | 2
Valid | Fe71.04Tb0.96B19.2Si4.8Nb4 | MMG | 836 | 882 | 1459 | NAN | 1
Valid | Fe69.12Tb2.88B19.2Si4.8Nb4 | MMG | 860 | 940 | 1422 | NAN | 3
Valid | Fe69.12Nb3.84B19.2Si3.84Y4 | MMG | 905 | 933 | 1424 | NAN | 3
Valid | Fe66.24Tb5.76B19.2Si4.8Nb4 | MMG | 952 | 1012 | 1411 | NAN | 3
Valid | Fe65.5Cr4Mo4Ga4P12C5B5.5 | MMG | 745 | 806 | 1322 | NAN | 3
Valid | Fe65.28Tb6.72B19.2Si4.8Nb4 | MMG | 959 | 1019 | 1438 | NAN | 2
Valid | Fe69.84Nb3.88B19.4Si3.88Y3 | MMG | 859 | 915 | 1416 | NAN | 4
Valid | Fe68.16Tb3.84B19.2Si4.8Nb4 | MMG | 869 | 969 | 1397 | NAN | 3.5
Valid | Fe74Cr2Mo2Ga2P10C4B4Si2 | MMG | NAN | NAN | NAN | NAN | 2.5
Valid | Fe72Cr4Mo2Ga2P10C4B4Si2 | MMG | NAN | NAN | NAN | NAN | 2.5
Valid | Fe70Cr6Mo2Ga2P10C4B4Si2 | MMG | 750 | 805 | 1255 | NAN | 3
Valid | Fe70.3Ni3.7Mo6P10C7.5B2.5 | MMG | 713 | 747 | NAN | NAN | 5
Valid | Fe66.6Ni7.4Mo6P10C7.5B2.5 | MMG | NAN | NAN | NAN | NAN | 4
Valid | Fe75.95B12.25Si9.8Nb2 | MMG | 760 | NAN | NAN | NAN | 0.5
Valid | Fe49Mn10Mo14Cr4V1C15B7 | MMG | NAN | NAN | NAN | NAN | 3
Valid | Fe62Co5Cr4Mo4Ga4P11B5C5 | MMG | 731 | 786 | NAN | NAN | NAN
Valid | Fe65Sb2Cr4Mo4Ga4P11B5C5 | MMG | 719 | 776 | NAN | NAN | NAN
Valid | Fe49Mn10Mo14Cr4W1C16B6 | MMG | NAN | NAN | NAN | NAN | 4
Valid | Fe49Mn10Mo14Cr4W1C15B7 | MMG | NAN | NAN | NAN | NAN | 3
Valid | Fe48Mn10Mo13Cr4W3C15B7 | MMG | NAN | NAN | NAN | NAN | 2
Valid | Fe46Mn10Mo16Cr4Ga2C15B7 | MMG | NAN | NAN | NAN | NAN | 2
Valid | Fe49Mn10Mo13Cr3W3C15B7 | MMG | 862 | 914 | NAN | NAN | 10
Valid | Fe57.6Co6.4Mo14C15B6Er1 | MMG | 776 | 830 | 1398 | NAN | 3.5
Valid | Fe56.7Co6.3Mo14C15B6Er2 | MMG | 767 | 809 | 1415 | NAN | 1.5
Valid | Fe70Al5Ga2P9.65C5.75B4.6Si3 | MMG | 748 | 807 | NAN | NAN | NAN
Valid | Fe62.9Ni11.1Mo6P10C7.5B2.5 | MMG | 698 | 739 | 1335 | NAN | 3
Valid | Fe56Co7Ni7Zr6Nb2.5Ti1.5B20 | MMG | 733 | 823 | NAN | NAN | 3
Valid | Fe56Co7Ni7Zr6Nb2.5Ta1.5B20 | MMG | 768 | 853 | NAN | NAN | 3
Valid | Fe72.0C7.0Si3.3B5.0P8.7Ga4.0 | MMG | 782 | 801 | 1290 | NAN | 2
Valid | Fe74.0C7.0Si3.3B5.0P8.7Ga2.0 | MMG | 784 | 800 | 1283 | NAN | 3
Valid | Fe75.0C7.0Si3.3B5.0P8.7Ga1.0 | MMG | 781 | 794 | 1282 | NAN | 3
Valid | Fe27Co40Zr3Ti3Mo1.5Si1.5B24 | MMG | 811 | 856 | 1379 | NAN | 1.5
Valid | Fe56Co7Ni7Zr6Nb2.5Mo1.5B20 | MMG | 743 | 833 | NAN | NAN | 3
Violation: Tg >= Tx | Fe40.4Ni11.3Mn34.8Al7.5Cr6.0 | CMA | 844 | 808 | 1253 | NAN | 0
Valid | Fe62.8Co10B13.5Si10Nb3Cu0.7 | MMG | 815 | 845 | NAN | NAN | 1.5
Valid | Fe39Ni39B8.7Si2.75Nb2.3P8.25 | MMG | 703 | 754 | 1341 | NAN | NAN
Valid | Fe33.84Co33.84Mo3.76B22.56Dy6 | MMG | 831 | 912 | 1365 | NAN | 2
Valid | Fe40.608Co27.072Mo3.76B22.56Dy6 | MMG | 847 | 927 | 1366 | NAN | 2
Valid | Fe47.376Co20.304Mo3.76B22.56Dy6 | MMG | 845 | 929 | 1367 | NAN | 2
Valid | Fe54.144Co13.536Mo3.76B22.56Dy6 | MMG | 852 | 944 | 1370 | NAN | 3
Valid | Fe60.912Co6.768Mo3.76B22.56Dy6 | MMG | 860 | 945 | 1385 | NAN | 2
Valid | Fe69.12Tb2.88B19.2Si4.8Nb4 | MMG | 860 | 940 | 1422 | NAN | 3
Valid | Fe70.08Tb1.92B19.2Si4.8Nb4 | MMG | 844 | 914 | 1440 | NAN | 2.5
Valid | Fe71.04Tb0.96B19.2Si4.8Nb4 | MMG | 836 | 882 | 1459 | NAN | 1
Valid | Fe65.28Tb6.72B19.2Si4.8Nb4 | MMG | 959 | 1019 | 1438 | NAN | 2
Valid | Fe66.24Tb5.76B19.2Si4.8Nb4 | MMG | 952 | 1012 | 1411 | NAN | 3
Valid | Fe67.2Tb4.8B19.2Si4.8Nb4 | MMG | 935 | 995 | 1396 | NAN | 3.5
Valid | Fe68.16Tb3.84B19.2Si4.8Nb4 | MMG | 869 | 969 | 1397 | NAN | 3.5
Valid | Fe49Cr15.3Mo15C15Y2B3.4N0.3 | MMG | NAN | NAN | NAN | NAN | 1.2
Valid | Fe39Ni39B14.2Si2.75Nb2.3P2.75 | MMG | 720 | 760 | 1253 | NAN | NAN
Valid | Fe39Ni39B11.45Si2.75Nb2.3P5.5 | MMG | 710 | 759 | 1290 | NAN | NAN
Violation: Tg >= Tx | Fe23.8Co23.8Ni23.8Cu23.8Mo4.8 | CMA | 1039 | 865 | 1441 | NAN | NAN
Valid | Fe62Ni8Cr7Mo3P12C4B4 | MMG | 705 | 756 | 1323 | NAN | 2
Valid | Fe47.38Co20.3Mo3.76B22.56Dy6 | MMG | 845 | 929 | 1367 | NAN | 2
Valid | Fe58.05Co6.45Mo14C15B6Er0.5 | MMG | 790 | 845 | 1403 | NAN | 4
Valid | Fe45.15Co19.35Mo14C15B6Er0.5 | MMG | 778 | 844 | 1383 | NAN | 3
Valid | Fe51.6Co12.9Mo14C15B6Er0.5 | MMG | 779 | 846 | 1393 | NAN | 4
Valid | Fe45.5Mn19.5Zr4Nb4Mo3B24 | MMG | 878 | 965 | 1393 | NAN | NAN
Valid | Fe39Ni39B12.82Si2.75Nb2.3P4.13 | MMG | 75 | 761 | 1276 | NAN | NAN
Valid | Fe39Ni39B10.07Si2.75Nb2.3P6.88 | MMG | 706 | 755 | 1335 | NAN | NAN
Valid | Fe40.61Co27.07Mo3.76B22.56Dy6 | MMG | 847 | 927 | 1366 | NAN | 2
Valid | Fe60.91Co6.768Mo3.76B22.56Dy6 | MMG | 860 | 945 | 1385 | NAN | 2
Valid | Fe33.84Co33.84Mo3.76B22.56Dy6 | MMG | 831 | 912 | 1365 | NAN | 2
Valid | Fe54.14Co13.54Mo3.76B22.56Dy6 | MMG | 852 | 944 | 1370 | NAN | 3
Violation: Tg >= Tx | Fe23.8Ni23.8Cr23.8Mn23.8Co5.0 | CMA | 993 | 846 | 1409 | NAN | NAN
Violation: Tg >= Tx | Fe22.5Ni22.5Cr22.5Mn22.5Co10.0 | CMA | 1015 | 846 | 1439 | NAN | NAN
Violation: Tg >= Tx | Fe20.0Cr20.0Co20.0Ni20.0Mn20.0 | CMA | 1018 | 849 | 1439 | NAN | NAN
Violation: Tg >= Tx | Fe21.3Ni21.3Cr21.3Mn21.3Co15.0 | CMA | 1018 | 849 | 1439 | NAN | NAN
Violation: Tg >= Tx | Fe16.7Ni16.7Cr16.7Mn16.7Co33.3 | CMA | 1045 | 872 | 1439 | NAN | NAN
Violation: Tg >= Tx | Fe18.2Ni18.2Cr18.2Mn18.2Co27.3 | CMA | 1044 | 871 | 1439 | NAN | NAN
Violation: Tg >= Tx | Fe20.0Mn20.0Ni20.0Cu20.0Co20.0 | CMA | 972 | 828 | 1408 | NAN | NAN
Valid | Fe71.2C7.0Si3.3B5.5P8.7Cr2.3Al2.0 | MMG | 782 | 806 | 1234 | NAN | 3
Valid | Fe26.66Co26.66Ni26.68P10B10 | MMG | 684 | 708 | NAN | NAN | 2
Valid | Fe35Ni20Cr20Mo5P12C4B4 | MMG | 722 | 784 | 1350 | NAN | 2
Valid | Fe30Ni20Cr25Mo5P12C4B4 | MMG | 734 | 803 | 1396 | NAN | 1.5
Valid | Fe25Ni20Cr30Mo5P12C4B4 | MMG | 746 | 797 | 1475 | NAN | 1
Valid | Fe43.2Ni28.8B19.2Si4.8Nb4 | MMG | 769 | 825 | NAN | NAN | 2
Valid | Fe64.8Ni7.2B19.2Si4.8Nb4 | MMG | 855 | 900 | 1335 | NAN | NAN
Valid | Fe36Ni36B19.2Si4.8Nb4 | MMG | 758 | 810 | 1323 | NAN | NAN
Valid | Fe57.6Ni14.4B19.2Si4.8Nb4 | MMG | 816 | 867 | NAN | NAN | 2
Valid | Fe64.8Co7.2B19.2Si4.8Nb4 | MMG | 832 | 877 | 1460 | NAN | 2
Valid | Fe57.6Co14.4B19.2Si4.8Nb4 | MMG | 830 | 880 | 1431 | NAN | 2.5
Valid | Fe50.4Co21.6B19.2Si4.8Nb4 | MMG | 828 | 878 | 1413 | NAN | 3.5
Valid | Fe36Co36B19.2Si4.8Nb4 | MMG | 820 | 870 | 1397 | NAN | 5
Valid | Fe43.2Co28.8B19.2Si4.8Nb4 | MMG | 825 | 875 | 1407 | NAN | 4
Valid | Fe47.6Mn17Cr3.4Zr7Nb3B22 | MMG | 886 | 964 | 1443 | NAN | NAN
Valid | Fe46.92Mn17.68Cr3.4Zr10B19C3 | MMG | 853 | 923 | 1423 | NAN | NAN
Valid | Fe48.3Mn18.2Cr3.5Zr4Nb4B22 | MMG | 868 | 946 | 1400 | NAN | NAN
Valid | Fe46.92Mn17.68Cr3.4Zr6Nb2B24 | MMG | 864 | 942 | 1413 | NAN | NAN
Valid | Fe46.92Mn17.68Cr3.4Zr4Nb4B24 | MMG | 886 | 971 | 1413 | NAN | NAN
Valid | Fe39Ni39B15.57Si2.75Nb2.3P1.38 | MMG | 722 | NAN | NAN | NAN | 16
Valid | Fe38.4Co9.6Cr15Mo14C15B6Tm2 | MMG | NAN | NAN | NAN | NAN | 16
Valid | Fe28.8Co19.2Cr15Mo14C15B6Tm2 | MMG | NAN | 842 | 1380 | NAN | 2.5
Valid | Fe45.325Co19.425Mo14C15B6Er0.25 | MMG | 777 | 844 | 1395 | NAN | 3
Valid | Fe51.8Co12.95Mo14C15B6Er0.25 | MMG | 779 | 843 | 1399 | NAN | 3
Valid | Fe58.275Co6.475Mo14C15B6Er0.25 | MMG | 782 | 838 | 1394 | NAN | 4
Valid | Fe57.825Co6.425Mo14C15B6Er0.75 | MMG | 781 | 807 | 1446 | NAN | 1
Valid | Fe25Ni20Cr25Mo10P12C4B4 | MMG | 752 | 852 | 1489 | NAN | 1
Valid | Fe20Ni20Cr25Mo15P12C4B4 | MMG | 800 | 829.89 | 1400.66 | NAN | 1.5
Valid | Fe75.924Si9.5904B8.3916P5.994Sn0.1 | MMG | 794.83 | 825.53 | 1406.48 | NAN | 1.5
Valid | Fe75.772Si9.5712B8.3748P5.982Sn0.3 | MMG | 796.92 | 825.49 | 1415.78 | NAN | 1
Valid | Fe75.544Si9.5424B8.3496P5.964Sn0.6 | MMG | 800.66 | 871 | 1424 | NAN | 4
Valid | Fe52.65Co5.85Cr6Mo14C15B6Er0.5 | MMG | 813 | 849 | 1417 | NAN | 3
Valid | Fe52.65Co5.85Cr6Mo14C18B3Er0.5 | MMG | 805 | 846 | 1419 | NAN | 2
Valid | Fe52.65Co5.85Cr6Mo14C19B2Er0.5 | MMG | 802 | 831 | 1346 | NAN | 2.5
Valid | Fe75.924Si9.5904B8.3916P5.994Cu0.1 | MMG | 785 | 842 | 1403 | NAN | 2
Valid | Fe58.3875Co6.4875Mo14C15B6Er0.125 | MMG | 781 | 885 | 1436 | NAN | NAN
Valid | Fe40.795Co6.965Cr14.925Mo13.93Y1.99C14.925B5.97Cu0.5 | MMG | 825 | 874 | 1474 | NAN | 3.5
Valid | Fe41.9Co27.94B18.62Si4.656Nb3.88Cr3 | CMA | 831 | 840 | 1438 | NAN | 0
Valid | Fe19.23Ni38.46Mn19.23Co19.23Al3.85 | MMG | 1007 | 721 | NAN | NAN | 2.2
Valid | Fe25.83Co25.83Ni25.84P10B10Cr2.5 | MMG | 692 | 874 | 1481 | NAN | 3
Valid | Fe41.47Co27.65B18.43Si4.608Nb3.84Cr4 | MMG | 833 | 835 | 1316 | NAN | 4
Valid | Fe68.3C6.9Si2.5B6.7P8.8Cr2.2Mo2.5Al2.1 | MMG | 795 | 871 | 1462 | NAN | 4
Valid | Fe42.77Co28.51B19.01Si4.752Nb3.96Cr1 | MMG | 827 | 873 | 1469 | NAN | 4
Valid | Fe42.34Co28.22B18.82Si4.704Nb3.92Cr2 | MMG | 830 | 890 | NAN | NAN | 2.5
Valid | Fe57.6Co7.2Ni7.2B19.2Si4.8Nb4 | MMG | 835 | NAN | NAN | NAN | 2
Valid | Fe43.2Co7.2Ni21.6B19.2Si4.8Nb4 | MMG | 792 | 865 | NAN | NAN | 4
Valid | Fe43.2Co14.4Ni14.4B19.2Si4.8Nb4 | MMG | 800 | 878 | NAN | NAN | 4
Valid | Fe43.2Co21.6Ni7.2B19.2Si4.8Nb4 | MMG | 813 | 870 | 1452 | NAN | NAN
Valid | Fe68.7C7.0Si3.3B5.5P8.7Cr2.3Al2.0Mo2.5 | MMG | 794 | 825 | 1227 | NAN | 6
Valid | Fe66.7C7.0Si3.3B5.5P8.7Cr2.3Al2.0Mo4.5 | MMG | 796 | 832 | 1222 | NAN | 4
Valid | Fe64.7C7.0Si3.3B5.5P8.7Cr2.3Al2.0Mo6.5 | MMG | 803 | 882 | 1435 | NAN | NAN
Valid | Fe40.8975Co6.9825Cr14.9625Mo13.965Y1.995C14.9625B5.985Cu0.25 | MMG | 818 | 871 | 1462 | NAN | 4
Valid | Fe42.768Co28.512B19.008Si4.752Nb3.96Cr1 | MMG | 827 | 873 | 1469 | NAN | 4
Valid | Fe42.336Co28.224B18.816Si4.704Nb3.92Cr2 | MMG | 830 | 874 | 1474 | NAN | 3.5
Valid | Fe41.904Co27.936B18.624Si4.656Nb3.88Cr3 | MMG | 831 | 874 | 1481 | NAN | 3
Valid | Fe41.472Co27.648B18.432Si4.608Nb3.84Cr4 | MMG | 833 | NAN | 1411 | NAN | 12
Valid | Fe43.6355Cr4.925Co4.925Mo12.608Mn11.032C15.563B5.8115Y1.5 | MMG | 804 | 712 | NAN | NAN | 2
Valid | Fe26.66Co26.66Ni26.68P10B10 | MMG | 686 | 759 | NAN | NAN | 1.5
Valid | Fe25Co25Ni25P10C2.5B7.5Si5 | MMG | 720 | 745 | NAN | NAN | 2
Valid | Fe25Co25Ni25P10C5B5Si5 | MMG | 705 | 813 | NAN | NAN | 2.8
Valid | Fe25Co25Ni25Si7.5B17.5 | MMG | 788 | 805 | NAN | NAN | 2.5
Valid | Fe24.925Co24.925Ni24.925Si7.4775B17.4475Cu0.3 | MMG | 786 | 803 | NAN | NAN | 2.4
Valid | Fe24.85Co24.85Ni24.85Si7.455B17.395Cu0.6 | MMG | 784 | 800 | NAN | NAN | 2
Valid | Fe24.775Co24.775Ni24.775Si7.4325B17.3425Cu0.9 | MMG | 783 | 796 | NAN | NAN | 2
Valid | Fe24.7Co24.7Ni24.7Si7.41B17.29Cu1.2 | MMG | 782 | 749 | NAN | NAN | 1
Valid | Fe25Co25Ni25P7.5C7.5B10 | MMG | 702 | 730 | NAN | NAN | 1
Valid | Fe25Co25Ni25P12.5C7.5B5 | MMG | 674 | 828 | NAN | NAN | 2
Valid | Fe75.772Si9.5712B8.3748P5.982Cu0.3 | MMG | 781 | NAN | NAN | NAN | 2.5
Valid | Fe79.7Cu0.3P13C7 | MMG | 673 | 802 | NAN | NAN | NAN
Valid | Fe70.645Nb5.97B22.885Cu0.5 | MMG | 748 | 848 | 1390 | NAN | NAN
Violation: Tg >= Tx | Fe30Co30Cr30Al10 | CMA | 982 | 841 | 1439 | NAN | NAN
Violation: Tg >= Tx | Fe36Co21Cr18Ni15Al10 | CMA | 1009 | 796 | 1260 | NAN | NAN
Valid | Fe36Mn21Cr18Ni15Al10 | CMA | 836 | 860 | 1391 | NAN | NAN
Violation: Tg >= Tx | Fe22.7Co22.7Ni22.7Cu22.7Mo9.1 | CMA | 997 | 874 | 1410 | NAN | NAN
Violation: Tg >= Tx | Fe21.7Co21.7Ni21.7Cu21.7Mo13 | CMA | 1027 | 821 | 1311 | NAN | NAN
Violation: Tg >= Tx | Fe35.0Co20.0Cr17.0Ni12.0Al12.0Ti4 | CMA | 897 | 797 | 1252 | NAN | NAN
Violation: Tg >= Tx | Fe35.0Mn20.0Cr17.0Ni12.0Al12.0Ti4 | CMA | 832 | 828 | 1294 | NAN | NAN
Violation: Tg >= Tx | Fe18.18Co18.18Cr18.18Cr18.18Cu18.18Al9.09 | CMA | 892 | 829 | 1438 | NAN | NAN
Valid | Fe18.87Co18.87Ni18.87Cr18.87Cu18.87Al5.66 | CMA | 994 | 711 | NAN | NAN | NAN
Violation: Tg >= Tx | Fe80P13C7 | NAN | 686 | 677 | 1240 | NAN | 1
Valid | Fe50Ni30P13C7 | MMG | 653 | 823 | NAN | NAN | NAN
Valid | Fe88Zr8B4 | NAN | NAN | 775 | 1293 | NAN | NAN
Valid | Fe20Co20Cr20Al40 | CMA | 835 | 833 | NAN | NAN | 5.5
Valid | Fe59Cr15Mo6Si2B4P10C4 | MMG | 768 | 803 | 1300 | NAN | NAN
Valid | Fe25Co25Cr25Al25 | CMA | 871 | 805 | NAN | NAN | 4.5
Valid | Fe54Co5Cr15Mo6Si2B4P10C4 | MMG | 765 | 800 | NAN | NAN | 4
Valid | Fe54Ni5Cr15Mo6Si2B4P10C4 | MMG | 762 | 918 | 1412 | NAN | NAN
Violation: Tg >= Tx | Fe20Co20Ni20Cu20Mo20 | CMA | 1080 | 800 | 1258 | NAN | NAN
Violation: Tg >= Tx | Fe26.7Co26.7Cr26.7Al20 | CMA | 838 | 837 | 1370 | NAN | NAN
Violation: Tg >= Tx | Fe20Ni20Cr20Cu20Zr20 | CMA | 955 | 892 | 1434 | NAN | NAN
Violation: Tg >= Tx | Fe20.8Co20.8Ni20.8Cu20.8Mo16.7 | CMA | 1066 | 801 | 1263 | NAN | NAN
Violation: Tg >= Tx | Fe16.67Co16.67Ni16.67Cr16.67Cu16.67Al16.67 | CMA | 843 | 773 | 1266 | NAN | NAN
Violation: Tg >= Tx | Fe15.38Co15.38Ni15.38Cr15.38Cu15.38Al23.08 | CMA | 815 | 802 | 1288 | NAN | NAN
Valid | Fe16.13Ni32.26Ni16.13Cu16.13Al19.35 | CMA | 861 | 916 | 1446 | NAN | NAN
Violation: Tg >= Tx | Fe17.86Ni35.71Fe17.86Mo17.86Al10.71 | CMA | 1104 | 776 | 1286 | NAN | NAN
Violation: Tg >= Tx | Fe14.29Co14.29Ni14.29Cr14.29Cu14.29Al28.57 | CMA | 832 | 783 | 1310 | NAN | NAN
Violation: Tg >= Tx | Fe13.70Co13.70Ni13.70Cr13.70Cu13.70Al31.51 | CMA | 855 | 783 | 1302 | NAN | NAN
Violation: Tg >= Tx | Fe12.82Co12.82Ni12.82Cr12.82Cu12.82Al35.90 | CMA | 849 | 466 | 762 | NAN | NAN
Valid | Fe12.50Co12.50Ni12.50Cr12.50Al12.50Al37.50 | CMA | 296 | 875 | 1396 | NAN | NAN
Valid | Fe16.67Mo16.67Nb16.67Ti16.67Nb16.67Zr16.67 | CMA | 1018 | NAN | NAN | NAN | NAN
Valid | Fe65 Mo14C15B6 | MMG | NAN | NAN | NAN | NAN | NAN
Valid | Fe41.5Ni41.5B17 | MG | NAN | NAN | NAN | 350000 | NAN
Valid | Fe79Si10B11 | MG | NAN | NAN | NAN | 180000 | NAN
Valid | Fe80P13B7 | MG | NAN | NAN | NAN | 28000 | NAN
Valid | Fe20Si20B20Al20Ni20 | MMG | NAN | NAN | NAN | NAN | NAN
Valid | Fe20Si20B20Al20Nb20 | MMG | NAN | 831 | 1340 | NAN | 2.5
Violation: Tg >= Tx | Fe76Si9.6B8.4P6 | MMG | 783 | 657 | 971 | NAN | 2
Valid | Gd55Al25Co20 | MMG | 585 | 658 | NAN | NAN | NAN
Valid | Gd36Y20Al24Co20 | MMG | 603 | 669 | 1005 | NAN | 1
Valid | Gd60Co10Al30 | MG | 629 | 641 | 1004 | 1000000000 | NAN
Valid | Gd65Co10Al25 | MG | 602 | 620 | 984 | NAN | NAN
Valid | Gd70Co5Al25 | MG | 602 | 650 | 1042 | NAN | 2.5
Valid | Gd56Co19Al25 | MMG | 605 | 668 | 1057 | NAN | 5.5
Valid | Gd55Co18Al27 | MMG | 602 | 679 | 1126 | NAN | 8
Valid | Gd54Co17.5Al28.5 | MMG | 606 | 679 | 1152 | NAN | 3.5
Valid | Gd53Co17Al30 | MMG | 615 | 675 | 1242 | NAN | 1.5
Valid | Gd51Co16Al33 | CMG | 629 | 590 | NAN | NAN | 10
Valid | Gd19Tb19Er18Fe19Al25 | MMG | NAN | 658 | NAN | NAN | NAN
Valid | Gd55Ni15Al30 | MMG | 602 | 648 | 1006 | NAN | 4
Valid | Gd60Ni15Al25 | MMG | 603 | 617 | 952 | NAN | 5
Valid | Gd60Co25Al15 | MMG | 572 | 629 | NAN | NAN | NAN
Valid | Gd55Co20Al25 | MMG | 562.5 | 654 | NAN | NAN | NAN
Valid | Gd55Al27.5Co17.5 | MMG | 604 | 672 | NAN | NAN | NAN
Valid | Gd53Al24Co20Zr3 | MMG | 606 | 678 | NAN | NAN | NAN
Valid | Gd55Co20Al24Si1 | MMG | 599 | 680 | NAN | NAN | NAN
Valid | Gd55Co20Al23Si2 | MMG | 602 | 667 | NAN | NAN | NAN
Valid | Gd55Co20Al22Si3 | MMG | 604 | 662 | NAN | NAN | 1
Valid | Gd25Co25Al25Y25 | MMG | 626 | 679 | NAN | NAN | NAN
Valid | Gd52.5Co18.5Al29 | MMG | 604 | 653 | 995 | NAN | NAN
Valid | Gd40Y16Al24Co20 | MMG | 598 | 603 | 955 | NAN | 2
Valid | Gd55Ni22Mn3Al20 | MMG | 553 | 659 | NAN | NAN | NAN
Valid | Gd25Co25Al25Tb25 | MMG | 612 | 669 | NAN | NAN | NAN
Valid | Gd25Co25Al25Dy25 | MMG | 627 | 675 | NAN | NAN | NAN
Valid | Gd25Co25Al25Ho25 | MMG | 633 | 659 | NAN | NAN | 0.04
Valid | Gd25Tb25Co25Al25 | MMG | 612 | 669 | NAN | NAN | 0.04
Valid | Gd25Dy25Co25Al25 | MMG | 627 | 675 | NAN | NAN | 0.04
Valid | Gd25Ho25Co25Al25 | MMG | 633 | 638 | 1064 | NAN | 10
Valid | Gd36Tb20Co20Al24 | MMG | 586 | 685 | NAN | NAN | NAN
Valid | Gd52.5Co18.5Al28Zr1 | MMG | 604 | 684 | NAN | NAN | NAN
Valid | Gd52.5Co18.5Al27Zr2 | MMG | 604 | 664 | 1058 | NAN | 0.02
Valid | Gd25Co25Al25Ho24Y1 | MG | 625.2 | 664 | 1035 | NAN | 0.02
Valid | Gd25Co25Al25Ho20Y5 | MG | 633.3 | 664 | NAN | NAN | NAN
Valid | Gd25Co25Al25Y15Er10 | MMG | 628 | 666 | NAN | NAN | 1
Valid | Gd25Co25Al25Y15Dy10 | MMG | 628 | 665 | NAN | NAN | 1
Valid | Gd25Co25Al25Y15Ho10 | MMG | 626 | 664 | 1049 | NAN | 0.02
Valid | Gd25Co25Al25Ho15Y10 | MG | 631.7 | 665 | 1074 | NAN | 0.02
Valid | Gd25Co25Al25Ho10Y15 | MG | 627.8 | 604 | NAN | NAN | NAN
Valid | Gd20Tb20Dy20Fe20Al20 | MMG | 575 | 607 | NAN | NAN | 1
Valid | Gd20Tb20Dy20Ni20Al20 | MMG | 582 | 626 | NAN | NAN | 1
Valid | Gd20Tb20Dy20Co20Al20 | MMG | 594 | 652 | 1053 | NAN | 1.5
Valid | Gd20Dy20Er20Co20Al20 | MMG | 610 | 637 | 1065 | NAN | 10
Valid | Gd35.64Tb19.8Co19.8Al23.76Fe1 | MMG | 588 | 624 | 1155 | NAN | 10
Valid | Gd35.28Tb19.6Co19.6Al23.52Fe2 | MMG | 590 | 622 | 1162 | NAN | 10
Valid | Gd34.92Tb19.4Co19.4Al23.28Fe3 | MMG | 592 | 703 | NAN | NAN | NAN
Valid | Gd27.5Er27.5Al27.5Co17.5 | MMG | 632 | 677 | NAN | NAN | NAN
Valid | Gd38.5Er16.5Al27.5Co17.5 | MMG | 618 | 691 | NAN | NAN | NAN
Valid | Gd16.5Ho38.5Al27.5Co17.5 | MMG | 633 | 683 | NAN | NAN | NAN
Valid | Gd27.5Ho27.5Al27.5Co17.5 | MMG | 625 | 668 | NAN | NAN | NAN
Valid | Gd38.5Ho16.5Al27.5Co17.5 | MMG | 614 | 694 | 1061 | NAN | 6
Valid | Gd19.8Dy19.8Er19.8Co19.8Al19.8Si1 | MMG | 624 | 697 | 1133 | NAN | 5
Valid | Gd19.6Dy19.6Er19.6Co19.6Al19.6Si2 | MMG | 629 | 694 | 1147 | NAN | 3
Valid | Gd19.4Dy19.4Er19.4Co19.4Al19.4Si3 | MMG | 636 | 695 | 1186 | NAN | 1
Valid | Gd19.2Dy19.2Er19.2Co19.2Al19.2Si4 | MMG | 640 | 682 | 1049 | NAN | 8.5
Valid | Gd19.9Dy19.9Er19.9Co19.9Al19.9Si0.5 | MMG | 618 | 636 | NAN | NAN | NAN
Valid | Gd10Tb10Dy10Ho10Er10Y10Ni10Co10Ag10Al10 | MMG | 597 | 706 | NAN | NAN | NAN
Valid | Ho39Al25Co20Y16 | MMG | 649 | 707 | 1055 | NAN | 3
Valid | Ho55Al25Co20 | MMG | 649 | 708 | NAN | NAN | NAN
Valid | Ho55Al27.5Co17.5 | MMG | 642 | 652 | NAN | NAN | NAN
Valid | Ho20Er20Co20Al20Gd20 | MMG | 612 | 721 | NAN | NAN | NAN
Valid | Ho16.5Er38.5Al27.5Co17.5 | MMG | 658 | 719 | NAN | NAN | NAN
Valid | Ho27.5Er27.5Al27.5Co17.5 | MMG | 658 | 708 | NAN | NAN | NAN
Valid | Ho38.5Er16.5Al27.5Co17.5 | MMG | 648 | NAN | NAN | NAN | NAN
Valid | Hf50Ni25Al25 | MMG | NAN | NAN | NAN | NAN | NAN
Valid | Hf55Ni25Al20 | MMG | NAN | NAN | NAN | NAN | NAN
Valid | Hf62Ni25Al13 | MMG | NAN | 763 | 1427 | NAN | 0.04
Valid | Hf64Cu18Ni18 | MG | 735 | 772 | 1424 | NAN | NAN
Valid | Hf60Cu21Ni19 | MG | 735 | 783 | 1421 | NAN | NAN
Valid | Hf59Cu18Ni23 | MG | 719 | 782 | 1393 | NAN | NAN
Valid | Hf57Cu11Ni32 | MG | 713 | 873 | 1285 | NAN | NAN
Valid | Hf48Cu29Ni10Al13 | MMG | 784 | NAN | NAN | NAN | NAN
Valid | Hf50Cu30Ni10Al10 | MMG | NAN | 860 | NAN | NAN | 4
Valid | Hf50Al10Ni10Cu30 | MMG | 780 | 824 | NAN | NAN | NAN
Valid | Hf59Cu20Al10Ni8Ti3 | MG | 749 | 822 | 1419 | NAN | NAN
Violation: Tg >= Tx | Hf65Cu20Ni7.5Al7.5 | MMG | 787 | 780 | 1442 | NAN | NAN
Violation: Tg >= Tx | Hf70Cu17.5Ni5Al7.5 | MMG | 739 | 703 | 1026 | NAN | NAN
Valid | Hf65Au17.5Ni10Al7.5 | MMG | 593 | 758 | 1304 | NAN | NAN
Valid | Hf20Nb20Ti20Ti20Zr20 | CMA | 824 | 872 | 1344 | NAN | NAN
Valid | Hf51Cu27.75Al12Ni9.25 | MMG | 777 | 875 | 1278 | NAN | 10
Valid | Hf47Cu29.25Ni9.75Al14 | MMG | 790 | 874 | 1280 | NAN | 10
Valid | Hf48Cu29.25Ni9.75Al13 | MMG | 785 | 875 | 1278 | NAN | 10
Valid | Hf47Cu29.25Al14Ni9.75 | MMG | 790 | 874 | 1280 | NAN | 10
Valid | Hf48Cu29.25Al13Ni9.75 | MMG | 785 | 872 | 1344 | NAN | 8
Valid | Hf51Cu27.75Ni9.25Al12 | MMG | 777 | 872 | NAN | NAN | 8
Valid | Hf65Al7.5Ni10Cu12.5Pd5 | MG | 763 | NAN | NAN | NAN | NAN
Valid | Hf44.5Cu27Ni13.5Ti5Al10 | MMG | NAN | 826 | NAN | NAN | 2
Valid | Hf52.5Ti5Ni14.6Cu17.9Al10 | MMG | 768 | NAN | NAN | NAN | NAN
Valid | Hf52.5Cu17.9Ni14.6Ti5Al10 | MMG | NAN | 810 | NAN | NAN | NAN
Valid | Hf60Zr5Ti5Cu16Ni4Al7Ga3 | MG | 748 | 804 | NAN | NAN | NAN
Valid | Hf55Zr5Ti5Cu20Ni7.5Al7.5 | MG | 771 | 851 | NAN | NAN | NAN
Valid | Hf65Cu15Ni7Al7Ga3Ge2Si1 | MG | 800 | 848 | NAN | NAN | 7
Valid | Hf45.6Cu27.8Ni9.3Ti5Al12.4 | MMG | 787 | 715 | NAN | NAN | 2
Valid | Hf22.8Zr34.2Ti5Ni8Cu20Al10 | MMG | 683 | 823 | NAN | NAN | NAN
Valid | Hf45Zr10Ti10Cu20Ni7.5Al7.5 | MG | 775 | 825 | NAN | NAN | NAN
Valid | Hf60Zr5Ti5Cu15Ni4Al8Ge2Si1 | MG | 779 | 689.5 | NAN | NAN | 4
Valid | Hf28Be18Ti17Zr17Cu7.5Ni12.5 | MMG | 641.3 | 701.1 | NAN | NAN | 4
Valid | Hf28Be18Ti17Zr17Cu7.5Ni12.5 | MMG | 649.4 | 813 | NAN | NAN | NAN
Valid | Hf55Zr4Ti4Cu20Ni7.5Al7.5Ga2 | MG | 783 | 743 | NAN | NAN | 2
Valid | Hf10.5Zr42Ti5Ni14.6Cu17.9Al10 | MMG | 698 | 764 | NAN | NAN | 2
Valid | Hf21Zr31.5Ti5Ni14.6Cu17.9Al10 | MMG | 714 | 786 | NAN | NAN | 2
Valid | Hf31.5Zr21Ti5Ni14.6Cu17.9Al10 | MMG | 733 | 792 | NAN | NAN | 2
Valid | Hf42Zr10.5Ti5Ni14.6Cu17.9Al10 | MMG | 740 | 827 | NAN | NAN | NAN
Valid | Hf60Zr5Ti5Cu11.33Ni5.67Al7.5Ga2.5Ge2Si1 | MG | 751 | 828 | 1326 | NAN | NAN
Violation: Tg >= Tx | Hf12.50Mo12.50Nb25Ti25Zr25 | CMA | 915 | 834 | 1316 | NAN | NAN
Violation: Tg >= Tx | Hf12.20Mo12.20Nb24.39Si2.44Ti24.39Zr24.39 | CMA | 915 | 831 | 1291 | NAN | NAN
Violation: Tg >= Tx | Hf11.63Mo11.63Nb23.26Si6.98Ti23.26Zr23.26 | CMA | 894 | 813 | 1304 | NAN | NAN
Violation: Tg >= Tx | Hf11.11Mo11.11Nb22.22Si11.11Ti22.22Zr22.22 | CMA | 883 | 837 | 1233 | NAN | NAN
Violation: Tg >= Tx | Hf16.67Mo16.67Nb16.67Ta16.67Zr16.67Zr16.67 | CMA | 860 | 838 | 1329 | NAN | NAN
Violation: Tg >= Tx | Hf17.39Mo13.04Nb17.39Ti17.39Ti17.39Zr17.39 | CMA | 928 | 813 | 1301 | NAN | NAN
Violation: Tg >= Tx | Hf10.64Mo10.64Nb21.28Si14.89Ti21.28Zr21.28 | CMA | 881 | 753 | 1329 | NAN | NAN
Violation: Tg >= Tx | Hf25.0Nb25.0Ti25.0Zr25.0 | CMA | 834 | 815 | 1263 | NAN | NAN
Valid | Hf10.20Mo10.20Nb20.41Si18.37Ti20.41Zr20.41 | CMA | 857 | 879 | 1394 | NAN | NAN
Violation: Tg >= Tx | Hf20Mo20Nb20Ti20Ti20 | CMA | 1021 | 842 | 1241 | NAN | NAN
Violation: Tg >= Tx | Hf25.0Mo12.5Nb25.0Ti25.0V12.5 | CMA | 871 | 840 | 1304 | NAN | NAN
Violation: Tg >= Tx | Hf20Nb20Zr20Zr20Ta20 | CMA | 913 | 820 | 1278 | NAN | NAN
Violation: Tg >= Tx | Hf12.50Nb12.50Ta12.50Ti37.50Zr25 | CMA | 874 | 825 | 1229 | NAN | NAN
Violation: Tg >= Tx | Hf18.18Mo9.09Nb18.18Ta18.18Ti18.18Zr18.18 | CMA | 845 | 825 | 1229 | NAN | NAN
Valid | Hf18.2Nb18.2Ta18.2Ti18.2Zr18.2Mo9.1 | CMA | 845 | 846 | 1363 | NAN | NAN
Violation: Tg >= Tx | Hf20Mo20Si20Zr20Ti20 | CMA | 961 | 874 | 1401 | NAN | NAN
Violation: Tg >= Tx | Hf16.67Mo16.67Ta16.67Ta16.67Zr16.67Zr16.67 | CMA | 1021 | 881 | 1396 | NAN | NAN
Violation: Tg >= Tx | Hf16.7Mo16.7Nb16.7Ta16.7Ti16.7Zr16.7 | CMA | 1026 | 855 | 1280 | NAN | NAN
Violation: Tg >= Tx | Hf17.4Nb17.4Ta17.4Ti17.4Zr17.4Mo13 | CMA | 912 | 825 | 1225 | NAN | NAN
Violation: Tg >= Tx | Hf19.05Mo4.76Nb19.05Ta19.05Ti19.05Zr19.05 | CMA | 842 | 825 | 1225 | NAN | NAN
Valid | Hf19.1Nb19.1Ta19.1Ti19.1Zr19.1Mo4.8 | CMA | 842 | 877 | 1386 | NAN | NAN
Violation: Tg >= Tx | Hf20Mo20Ta20Ti20Zr20 | CMA | 1013 | 877 | 1386 | NAN | NAN
Violation: Tg >= Tx | Hf20Mo20Ta20Ti20Zr20 | CMA | 1013 | 809 | 1220 | NAN | NAN
Valid | Hf16.7Nb16.7Ta16.7Ti16.7V16.7Zr16.7 | CMA | 822 | 839 | 1340 | NAN | NAN
Violation: Tg >= Tx | Hf20Mo20Si20Ti20Ti20 | CMA | 936 | 933 | 1466 | NAN | NAN
Violation: Tg >= Tx | Hf20Nb20Ta20V20W20 | CMA | 1139 | 798 | 1200 | NAN | NAN
Valid | Hf25Nb25Ta25Ti25 | CMA | 799 | 1223 | NAN | NAN | NAN
Violation: Tg >= Tx | Ir33Ni28Ta39 | NAN | 1112 | 496.2 | 898.5 | NAN | 3
Violation: Tg >= Tx | La55Al25Cu20 | MMG | 457.3 | 445.6 | 725.2 | 7.26101 | 2
Valid | La66Al14Cu20 | NAN | 391.6 | 548.8 | 929.9 | 3.86101 | 3
Violation: Tg >= Tx | La55Al25Ni20 | MMG | 484.5 | 449 | 734 | 6.86101 | NAN
Valid | La62Cu24Al14 | MMG | 401 | 449 | 731 | NAN | NAN
Valid | La66Cu20Al14 | MMG | 395 | 449 | 734 | NAN | 5
Valid | La55Al25Cu20 | MMG | 455.9 | 555.1 | 941.3 | NAN | 3
Violation: Tg >= Tx | La55Al25Ni20 | MMG | 490.8 | 449 | 731 | NAN | 2
Valid | La66Al14Cu20 | MMG | 395 | 489 | 756 | NAN | NAN
Violation: Tg >= Tx | La70Al5Cu20Ag5 | MMG | 448 | 431 | 724 | NAN | 1
Valid | La68Al14Cu9Ni9 | MMG | 405 | 429 | 763 | NAN | 0.5
Valid | La70Al14Cu8Ni8 | MMG | 404 | 529 | 878 | NAN | NAN
Valid | La55Al25Cu15Ni5 | MMG | 459 | 552 | 899 | NAN | NAN
Valid | La55Al25Cu5Ni15 | MMG | 472 | 518 | 759 | NAN | NAN
Valid | La55Al5Cu20Ag20 | MMG | 469 | 503 | 859 | NAN | NAN
Valid | La55Al25Cu15Ag5 | MMG | 452 | 503 | 823 | NAN | NAN
Valid | La55Al20Cu20Ag5 | MMG | 429 | 515 | 752 | NAN | NAN
Valid | La50Al25Cu20Ag5 | MMG | 467 | 503 | 860 | NAN | 3
Valid | La55Al25Ag5Cu15 | MMG | 452 | 458 | 716 | NAN | NAN
Valid | La65Cu20Al10Ag5 | MMG | 380 | 458 | 716 | NAN | NAN
Valid | La65Al10Cu20Ag5 | MMG | 380 | 481 | 759 | NAN | NAN
Valid | La60Cu20Al15Ag5 | MMG | 401 | 455 | 722 | NAN | NAN
Valid | La62Cu22Al14Ag2 | MMG | 401 | 456 | 729 | NAN | NAN
Valid | La62Cu20Al14Ag4 | MMG | 404 | 456 | 730 | NAN | NAN
Valid | La62Cu19Al14Ag5 | MMG | 405 | 458 | 739 | NAN | NAN
Valid | La62Cu17Al14Ag7 | MMG | 406 | 457 | 736 | NAN | NAN
Valid | La62Cu18Al14Ag6 | MMG | 406 | 458 | 744 | NAN | NAN
Valid | La62Cu16Al14Ag8 | MMG | 407 | 481 | 774 | NAN | NAN
Valid | La60Al15Cu20Ag5 | MMG | 410 | 458 | 716 | NAN | 5
Valid | La65Al10Ag5Cu20 | MMG | 380 | 481 | 759 | NAN | 5
Valid | La60Al15Ag5Cu20 | MMG | 401 | 455 | 722 | NAN | 5
Valid | La62Al14Cu22Ag2 | MMG | 401 | 456 | 730 | NAN | 5
Valid | La62Al14Cu19Ag5 | MMG | 405 | 458 | 739 | NAN | 5
Valid | La62Al14Cu17Ag7 | MMG | 406 | 457 | 736 | NAN | 5
Valid | La62Al14Cu18Ag6 | MMG | 406 | 456 | 729 | NAN | 8
Valid | La62Al14Cu20Ag4 | MMG | 404 | 458 | 744 | NAN | 5
Valid | La62Al14Cu16Ag8 | MMG | 407 | 503 | 823 | NAN | 4
Valid | La55Al20Ag5Cu20 | MMG | 429 | 452 | 744 | NAN | 12
Valid | La62Cu12Ni12Al14 | MMG | 423 | 547 | 835 | NAN | 5
Violation: Tg >= Tx | La55Al25Ni10Cu10 | MMG | 467 | 446 | 738 | 22.5 | 10
Valid | La62Al14Cu12Ni12 | MMG | 417 | 456 | 729 | NAN | 8
Valid | La66Al14Cu10Ni10 | MMG | 404 | 513 | 1104 | NAN | NAN
Valid | La55Al15Cu20Ag10 | MMG | 465 | 483 | 787 | NAN | 2
Valid | La55Al15Ag10Cu20 | MMG | 416 | 557 | 835 | NAN | NAN
Valid | La55Al25Cu10Ni10 | MMG | 467 | 483 | 787 | NAN | NAN
Valid | La55Al10Cu20Ag15 | MMG | 416 | 446 | 770 | NAN | NAN
Valid | La55Cu20Al15Ag10 | MMG | 421 | 431 | 674 | NAN | 1.5
Valid | La66Al14Cu10Ni010 | MMG | 405 | 449 | 728 | NAN | NAN
Valid | La62Al14Cu9.6Ni14.4 | MMG | 413 | 426 | 743 | NAN | 1
Valid | La68Al13.2Cu9.4Ni9.4 | MMG | 400 | 498 | 852 | NAN | NAN
Valid | La62Al14Cu4.8Ni19.2 | MMG | 425 | 498 | 852 | NAN | NAN
Valid | La55Cu20Al17.5Ag7.5 | MMG | 425 | 482 | 747 | NAN | NAN
Valid | La55Al17.5Cu20Ag7.5 | MMG | 426 | 498 | 852 | NAN | 3
Valid | La55Al17.5Ag7.5Cu20 | MMG | 425 | 431 | 740 | NAN | NAN
Valid | La62Al14Cu19.2Ni4.8 | MMG | 402 | 463 | 737 | NAN | NAN
Valid | La62Al14Cu14.4Ni9.6 | MMG | 404 | 472 | 721 | NAN | NAN
Valid | La62.5Cu20Al12.5Ag5 | MMG | 389 | 472 | 722 | NAN | NAN
Valid | La62.5Al12.5Cu20Ag5 | MMG | 389 | 472 | 721 | NAN | 6
Valid | La62.5Al12.5Ag5Cu20 | MMG | 389 | 440 | 719 | NAN | 10
Valid | La62Cu24Al9.8Mg4.2 | MMG | 386 | 541 | 822 | NAN | 9
Valid | La70Al12.4Cu8.8Ni8.8 | MMG | 397 | 418 | 759 | NAN | 0.5
Valid | La55Al25Ni5Cu10Co5 | MMG | 465.2 | 541.8 | 822.5 | NAN | 9
Valid | La62Cu24Al10.5Mg3.5 | MMG | 386 | 431 | 712 | NAN | 10
Valid | La32Ce32Al16Ni5Cu15 | MMG | 403 | 451 | 712 | NAN | 10
Valid | La62Cu24Al10.8Mg3.2 | MMG | 387 | 421 | 710 | NAN | 10
Valid | La57Al14Cu14.5Ni14.5 | MMG | 433 | 480 | 817 | NAN | NAN
Valid | La59Al14Cu13.5Ni13.5 | MMG | 428 | 463 | 778 | NAN | NAN
Valid | La58.6Al17Cu12.2Ni12.2 | MMG | 421 | 489 | 774 | NAN | 5
Valid | La19.5Ce45.5Al10Co25 | MMG | 416 | 436 | 778 | NAN | 9
Valid | La26Ce39Al10Co25 | MMG | 425 | 448 | 789 | NAN | 12
Valid | La32.5Ce32.5Al10Co25 | MMG | 427 | 453 | 776 | NAN | 15
Valid | La39Ce26Al10Co25 | MMG | 437 | 467 | 835 | NAN | 20
Valid | La45.5Ce19.5Al10Co25 | MMG | 437 | 472 | 850 | NAN | 25
Valid | La52Ce13Al10Co25 | MMG | 439 | 476 | 869 | NAN | 12
Valid | La62Al15.6Cu11.2Ni11.2 | MMG | 410 | 453 | 712 | NAN | 11
Valid | La62.5Cu15Al12.5Ag5Fe5 | MMG | 390 | 445 | 713 | NAN | NAN
Valid | La62.5Cu15Al12.5Ag5Co5 | MMG | 397 | 474 | 700 | NAN | NAN
Valid | La62.5Al12.5Ag5Cu15Fe5 | MMG | 390 | 445 | 713 | NAN | 6
Valid | La32Ce32Al16Ni5Cu7Co8 | MMG | 416 | 471 | 739 | NAN | 10
Valid | La62Al14Cu10Ag2Ni6Co6 | MMG | 429 | 471 | 698 | NAN | 16
Valid | La62.5Al12.5Ag5Cu15Co5 | MMG | 397 | 474 | 700 | NAN | 9
Valid | La59.6Al16.5Cu11.9Ni11.9 | MMG | 416 | 475 | 750 | NAN | 8
Valid | La32Ce32Al16Ni5Cu5Co10 | MMG | 424 | 472 | 767 | NAN | 10
Valid | La32Ce32Al16Ni5Cu10Co5 | MMG | 413 | 467 | 718 | NAN | 12
Valid | La32Ce32Al16Ni5Cu12Co3 | MMG | 406 | 455 | 709 | NAN | 10
Valid | La60.5Al16.3Cu11.6Ni11.6 | MMG | 414 | 465 | 734 | NAN | 8
Valid | La55.4Al18.4Cu13.1Ni13.1 | MMG | 426 | 491 | 881 | NAN | 2
Valid | La56.5Al17.9Cu12.8Ni12.8 | MMG | 433 | 492 | 823 | NAN | 2
Valid | La64.6Al14.6Cu10.4Ni10.4 | MMG | 406 | 442 | 706 | NAN | 5
Valid | La59.6Al16.6Cu11.9Ni11.9 | MMG | 422 | 460 | 728 | NAN | NAN
Valid | La62Al15.7Cu11.15Ni11.15 | MMG | 435 | 461 | 926 | NAN | NAN
Valid | La63.1Al15.2Cu10.85Ni10.85 | MMG | 408 | 448 | 709 | NAN | 10
Valid | La57.6Al17.5Cu12.45Ni12.45 | MMG | 425 | 499 | 790 | NAN | 8
Valid | La61.4Al15.9Cu11.35Ni11.35 | MMG | 413 | 459 | 729 | NAN | 10.5
Valid | La62.5Cu17.5Al12.5Ag5Co2.5 | MMG | 393 | 473 | 712 | NAN | NAN
Valid | La62.5Cu17.5Al12.5Ag5Fe2.5 | MMG | 391 | 464 | 711 | NAN | NAN
Valid | La62.5Al12.5Ag5Cu17.5Co2.5 | MMG | 393 | 473 | 712 | NAN | 8
Valid | La62.5Al12.5Ag5Cu17.5Fe2.5 | MMG | 391 | 464 | 711 | NAN | 7
Valid | La62Al14Cu16.66Ag3.33Ni2Co2 | MMG | 412 | 472 | 713 | NAN | 16
Valid | La62Al14Cu13.33Ag2.66Ni4Co4 | MMG | 415 | 477 | 708 | NAN | 16
Valid | La62Al14Cu11.66Ag2.33Ni5Co5 | MMG | 418 | 491 | 703 | NAN | 20
Valid | La62Al14Cu16.667Ag3.333Ni2Co2 | MMG | 412 | 472 | 713 | NAN | 20
Valid | La55Al25Co20 | MMG | 477 | 540 | 771 | NAN | 5
Valid | La60Cu20Ni10Al10 | MMG | 387 | 447 | NAN | NAN | NAN
Valid | La55Al25Ni5Cu15 | MMG | 445 | 531 | 826 | NAN | NAN
Valid | La55Al25Ni15Cu5 | MMG | 467 | 541 | 868 | NAN | NAN
Valid | La30Ce30Al15Co25 | MMG | 430 | NAN | NAN | 35.9 | NAN
Valid | La30Ce30Ni10Al20Co10 | MMG | 437 | 492 | NAN | 34.5 | 0.07
Valid | La61.4Al15.9Ni11.35Cu11.35 | MMG | 419 | 465 | 729 | NAN | NAN
Valid | La62.0Al15.7Cu11.15Ni11.15 | MMG | 422 | 460 | NAN | NAN | 11
Valid | La65Al14Cu9.167Ag1.833Cu5Ni5 | MMG | 414 | NAN | NAN | NAN | NAN
Valid | Lu45Y10Al25Co20 | MMG | 698 | 775 | 1136 | NAN | 5
Valid | Mg68Ca4Zn28 | MMG | 359 | 378 | 651 | NAN | NAN
Valid | Mg66Ca4Zn30 | MG | 339 | 399 | 679 | NAN | NAN
Valid | Mg70Ca4Zn26 | MG | 359 | 399 | 671 | NAN | NAN
Valid | Mg70Ca6Zn24 | MG | 393 | 414 | 715 | NAN | NAN
Valid | Mg68Ca6Zn26 | MG | 401 | 424 | 679 | NAN | NAN
Valid | Mg72Ca4Zn24 | MG | 339 | 399 | 669 | NAN | NAN
Valid | Mg64Ca4Zn32 | MG | 348 | 412 | 696 | NAN | NAN
Valid | Mg62Ca4Zn34 | MG | 348 | 417 | 713 | NAN | NAN
Valid | Mg60Ca4Zn36 | MG | 351 | 423 | 739 | NAN | NAN
Valid | Mg85Ca8Au7 | MG | 413 | 435 | NAN | NAN | NAN
Valid | Mg81Ca12Au7 | MG | 413 | 433 | NAN | NAN | NAN
Valid | Mg83Ca10Au7 | MG | 418 | 439 | NAN | NAN | NAN
Valid | Mg70Zn26Ca4 | MG | 413 | 425 | 633 | NAN | NAN
Valid | Mg60Zn34Ca6 | MG | 407 | 441 | NAN | NAN | NAN
Valid | Mg73Zn23Ca4 | MG | 358 | 367 | NAN | NAN | NAN
Valid | Mg71Zn25Ca4 | MG | 336 | 356 | 671 | NAN | 2
Valid | Mg68Zn28Ca4 | MG | 359 | 378 | 665 | NAN | 3.5
Valid | Mg65Zn30Ca5 | MMG | 367 | NAN | NAN | NAN | NAN
Valid | Mg66Zn30Ca4 | MMG | 365 | 378 | 653 | NAN | 4
Violation: Tg >= Tx | Mg70La17Ni13 | MG | 474 | 474 | 803 | NAN | NAN
Valid | Mg65Ag25Gd10 | MMG | 475 | 481.2 | 773.8 | NAN | 7
Valid | Mg58Cu30.5Y11.5 | MMG | 424 | 475 | 738 | NAN | 0.1
Valid | Mg70Ni13La17 | NAN | 474 | 499 | NAN | 5.06101 | 9
Valid | Mg60Ni20La20 | MMG | 458 | 474 | 803 | NAN | 0.35
Valid | Mg65Ni20La15 | MMG | 451 | 485 | 851 | NAN | 0.2
Valid | Mg57Ni26La17 | MMG | 454 | 480 | 812 | NAN | 0.5
Valid | Mg75Ni15Gd10 | MMG | 449 | 499 | 831 | NAN | 2
Valid | Mg69Ni15La16 | MMG | 455 | 482 | 799.1 | NAN | 3
Valid | Mg69Ni18La13 | MMG | 449 | 481 | 800 | NAN | 1
Valid | Mg70Ni20La10 | MMG | 447 | 478 | 797 | NAN | 0.5
Valid | Mg50Ni30La20 | MMG | 453 | 475 | 791 | NAN | 0.4
Valid | Mg71Ni18La11 | MMG | 451 | 510 | 841 | NAN | 1
Valid | Mg65Ni20Nd15 | MMG | 456.3 | 479 | 796 | NAN | 0.5
Valid | Mg80Ni10Nd10 | MMG | 455.5 | 498.4 | 799.1 | NAN | 3.5
Valid | Mg75Ni15Nd10 | MMG | 464.6 | 471.8 | 881 | NAN | 0.6
Valid | Mg70Ni15Nd15 | MMG | 469.4 | 485 | 815 | 3.06101 | 2.8
Valid | Mg61Cu28Gd11 | MMG | 422 | 491.7 | 848.9 | 1.36103 | 1.5
Valid | Mg65Cu25Gd10 | MMG | 413 | 483 | 737 | 4.66101 | 12
Valid | Mg65Cu25Er10 | MMG | 422 | 473 | 739 | 1.86102 | 7
Valid | Mg65Cu25Dy10 | MMG | 422 | 480 | 766 | NAN | 3
Valid | Mg63Cu27Gd10 | MMG | 418 | 492 | 750 | 1 | 3
Valid | Mg61Cu29Gd10 | MMG | 420 | 481 | 755 | NAN | 4
Valid | Mg59Cu31Gd10 | MMG | 424 | 480 | 762 | NAN | 4
Valid | Mg65Cu25Pr10 | MMG | 413 | 482 | 769 | NAN | 4
Valid | Mg65Cu25Ho10 | MMG | 417 | 446 | 784 | NAN | 1
Valid | Mg65Cu25Nd10 | MMG | 423 | 473 | 751 | NAN | 1
Valid | Mg72Ca12Zn16 | MMG | 378 | 456 | 744 | NAN | 1
Valid | Mg63Ca15Zn22 | MMG | 383 | 429 | 703 | NAN | NAN
Valid | Mg76.9Ag15.4Y7.7 | MG | 410 | 453 | 723 | NAN | NAN
Valid | Mg75.0Ag17.3Y7.7 | MG | 414 | 456 | 742 | NAN | 1.5
Valid | Mg73.1Ag19.2Y7.7 | MMG | 416 | 450 | 739 | NAN | 1.5
Valid | Mg72.7Ag18.2Y9.1 | MMG | 412 | 446 | 729 | NAN | 2.5
Valid | Mg70.0Ag20.9Y9.1 | MMG | 417 | 441 | 739 | NAN | 1
Valid | Mg69.2Ag23.1Y7.7 | MMG | 419 | 459 | 746 | NAN | 1
Valid | Mg67.3Ag23.6Y9.1 | MMG | 419 | 458 | 729 | NAN | 2
Valid | Mg67.3Ag25.0Y7.7 | MMG | 421 | 450 | 737 | NAN | 1.5
Valid | Mg65.0Ag26.6Y8.4 | MMG | 421 | 457 | 757 | NAN | 2
Valid | Mg63.6Ag27.3Y9.1 | MMG | 423 | 454 | 784 | NAN | 1.5
Valid | Mg57Al3Cu30Y10 | MMG | 415 | 450 | 788 | NAN | 1.5
Valid | Mg65Cu25Gd5Y5 | MMG | 413 | 453 | 1043 | NAN | NAN
Valid | Mg79Zn17Ca3Sr1 | MMG | 346.6 | 486 | 755 | NAN | 5
Valid | Mg80Zn16Ca3Sr1 | MMG | 347.2 | 382.6 | 679.2 | NAN | NAN
Valid | Mg81Zn15Ca3Sr1 | NAN | 349.9 | 380.5 | 682.4 | NAN | NAN
Valid | Mg82Zn14Ca3Sr1 | NAN | 351.6 | 379.6 | 686.1 | NAN | NAN
Violation: Tg >= Tx | Mg81Ca10Au7Yb2 | NAN | 418 | 379.7 | 687.9 | NAN | NAN
Valid | Mg60Cu29Y10Si1 | NAN | 430 | 436 | NAN | NAN | NAN
Valid | Mg65Cu15Y10Ag10 | NAN | 432 | 482 | 817 | NAN | NAN
Valid | Mg58.5Cu30.5Y11 | MMG | 422 | 474 | 732 | NAN | NAN
Valid | Mg54Cu28Ag7Y11 | MMG | 433 | 496 | 762 | NAN | 9
Valid | Mg60Ni23.6La16.4 | MMG | 450 | 501 | 724 | NAN | NAN
Valid | Mg61.5Cu29.5Gd9 | MMG | 433 | 490 | 819 | NAN | 2.5
Valid | Mg63.5Cu27.5Gd9 | MMG | 425 | 472 | 785 | NAN | 4
Valid | Mg69Ni15Gd10Ag6 | MMG | 439.2 | 469 | 773 | NAN | 4
Valid | Mg71Ni15Gd10Ag4 | MMG | 440.3 | 474.5 | 756.9 | NAN | 7
Valid | Mg74Ni15Gd10Ag1 | MMG | 442.3 | 485 | 773.5 | NAN | 4
Valid | Mg73Ni15Gd10Ag2 | MMG | 442.3 | 482.7 | 791.4 | NAN | 3
Valid | Mg70Ni15Gd10Ag5 | MMG | 449.6 | 488.7 | 779.8 | NAN | 3.5
Valid | Mg68Ni15Gd10Ag7 | MMG | 437.3 | 479.1 | 764.2 | NAN | 5
Valid | Mg65Cu15Ag10Y10 | MMG | 428 | 472.8 | 746.9 | NAN | 4
Valid | Mg62.5Cu26.5Gd11 | MMG | 427 | 469 | 694 | NAN | NAN
Valid | Mg60.5Cu28.5Gd11 | MMG | 425 | 483 | 748 | NAN | 9
Valid | Mg58.5Cu30.5Gd11 | MMG | 427 | 485 | 755 | NAN | 8
Valid | Mg65Cu20Ni5Gd10 | MMG | 420 | 490 | 753 | NAN | 8
Valid | Mg64.5Cu24.5Gd11 | MMG | 413 | 481 | 786 | NAN | 5
Valid | Mg65Cu15Ag10Er10 | MMG | 427 | 472 | 739 | NAN | 6
Valid | Mg60Ni23.6Y1La15.4 | MMG | 454 | 465 | 733 | NAN | 6
Valid | Mg57Cu31Y6.6Nd5.4 | MMG | 427 | 491 | 827 | NAN | 3
Valid | Mg57Cu31.5Y8Nd3.5 | MMG | 426 | 491 | 778 | NAN | 14
Valid | Mg60Ni23.6La15.4Y1 | MMG | 454 | 501 | 778 | NAN | 12
Valid | Mg60Ni23.6Y1La15.4 | MMG | 454 | 491 | 827 | NAN | NAN
Valid | Mg65Cu15Ag10Gd10 | MMG | 416 | 491 | 827 | NAN | 3
Valid | Mg59.4Al0.6Cu30Y10 | MMG | 419 | 459 | 686 | NAN | 7.5
Valid | Mg55.8Al4.2Cu30Y10 | MMG | 411 | 459 | 1041 | NAN | NAN
Valid | Mg57.6Al2.4Cu30Y10 | MMG | 411 | 445 | 1044 | NAN | NAN
Valid | Mg58.8Al1.2Cu30Y10 | MMG | 421 | 455 | 1042 | NAN | NAN
Valid | Mg56Cu29.7Ag3.3Y11 | MMG | 426 | 454 | 1041 | NAN | NAN
Valid | Mg65Cu15Ag10Y4Gd6 | MMG | 424 | 509 | 725 | NAN | NAN
Valid | Mg65Cu15Ag10Y2Gd8 | MMG | 420 | 467 | 682 | NAN | 8
Valid | Mg57Cu31.5Y9.2Nd2.3 | MMG | 428 | 464 | 683 | NAN | 9
Valid | Mg60Ni23.6La15.9B0.5 | MMG | 454 | 502 | 777 | NAN | 10
Valid | Mg60Ni23.6La15.9Y0.5 | MMG | 456 | 493 | 824 | NAN | NAN
Valid | Mg54Cu24.5Ag10.5Y11 | MMG | 432 | 492 | 829 | NAN | NAN
Valid | Mg60Ni23.6La15.9Si0.5 | MMG | 457 | 493 | 714 | NAN | NAN
Valid | Mg56.5Cu27Ag5Dy11.5 | MMG | 434 | 492 | 828 | NAN | NAN
Valid | Mg60Ni23.6Y0.5La15.9 | MMG | 456 | NAN | NAN | NAN | NAN
Valid | Mg60Ni23.6B0.5La15.9 | MMG | 454 | 492 | 829 | NAN | 4
Valid | Mg60Ni23.6Si0.5La15.9 | MMG | 457 | 493 | 824 | NAN | 2
Valid | Mg65Cu15Ag5Pd5Gd10 | MMG | 430 | 492 | 828 | NAN | 1
Valid | Mg60Ni23.6La16.15Y0.25 | MMG | 456 | 472 | 748 | NAN | 10
Valid | Mg60Ni23.6La15.65Y0.75 | MMG | 456 | 491 | 829 | NAN | NAN
Valid | Mg60Ni23.6La13.51B2.89 | MMG | 453 | 495 | 839 | NAN | NAN
Valid | Mg60Ni23.6La16.15Si0.25 | MMG | 453 | 498 | 811 | NAN | NAN
Valid | Mg67.32Zn27.72Ca3.96Ga1 | MMG | 358 | 492 | 826 | NAN | NAN
Violation: Tg >= Tx | Mg60Ni23.6Y0.25La16.15 | MMG | 456 | 378 | 664 | NAN | 5
Valid | Mg60Ni23.6B2.89La13.51 | MMG | 453 | 491 | 829 | NAN | 3.5
Valid | Mg59.5Cu22.9Ag6.6Gd11 | MMG | 425 | 498 | 811 | NAN | 1
Valid | Mg60Ni23.6Y0.75La15.65 | MMG | 456 | 472 | 734 | NAN | 27
Valid | Mg60Ni23.6Si0.25La16.15 | MMG | 453 | 495 | 839 | NAN | 4
Valid | Mg65Cu7.5Ni7.5Zn5Ag5Y10 | MMG | 437 | 492 | 826 | NAN | 1
Valid | Mg67.66Zn27.86Ca3.98Ga0.50 | MMG | 358 | 468 | 765 | NAN | NAN
Violation: Tg >= Tx | Mg60Ni23.6La15.4Y0.5Si0.5 | MMG | 457 | 372 | 703 | NAN | 2
Valid | Mg60Ni23.6La15.8Y0.5Si0.1 | MMG | 453 | 490 | 824 | NAN | NAN
Valid | Mg65Cu7.5Ni7.5Ag5Zn5Y10 | MMG | 430 | 494 | 828 | NAN | NAN
Valid | Mg67.83Zn27.93Ca3.99Ga0.25 | MMG | 358 | 459 | 728 | NAN | 9
Valid | Mg67.49Zn27.79Ca3.97Ga0.75 | MMG | 359 | 375 | 733 | NAN | 0.5
Valid | Mg67.15Zn27.65Ca3.95Ga1.25 | MMG | 358 | 378 | 677 | NAN | 3.5
Violation: Tg >= Tx | Mg60Ni23.6Y0.5Si0.1La15.8 | MMG | 453 | 376 | 668 | NAN | 3.5
Valid | Mg60Ni23.6Y0.5Si0.5La15.75 | MMG | 457 | 494 | 828 | NAN | 1.5
Valid | Mg65Cu7.5Ni7.5Ag5Zn5Gd10 | MMG | 440 | 490 | 824 | NAN | 1
Valid | Mg60Ni23.6Y0.25Si0.25La15.9 | MMG | 456 | 477 | 726 | NAN | 11
Valid | Mg65Cu7.5Ni7.5Ag5Zn5Gd5Y5 | MMG | 434 | 492 | 824 | NAN | 2
Valid | Mg60Ni23.6La15.9Y0.25Si0.25 | MMG | 456 | 472 | 718 | NAN | 14
Valid | Mg65Cu7.5Ni7.5Ag5Zn5Gd2.5Y7.5 | MMG | 433 | 492 | 824 | NAN | NAN
Valid | Mg65Cu7.5Ni7.5Ag5Zn5Gd7.5Y2.5 | MMG | 438 | 473 | 735 | NAN | 9.5
Violation: Tg >= Tx | Mn14.3Cr28.6Fe28.6Ni14.3Cu14.3 | MMG | 987 | 474 | 719 | NAN | 13
Violation: Tg >= Tx | Mn25Cr12.5Fe25Ni12.5Cu25 | MMG | 901 | 847 | 1399 | NAN | NAN
Violation: Tg >= Tx | Mn28.6Cr14.3Fe14.3Ni28.6Cu14.3 | CMA | 901 | 814 | 1330 | NAN | NAN
Violation: Tg >= Tx | Mn11.1Co22.2Fe22.2Ni22.2Cu22.2 | CMA | 1001 | 814 | 1330 | NAN | NAN
Violation: Tg >= Tx | Mn22.2Cr22.2Fe11.1Ni22.2Cu22.2 | CMA | 901 | 837 | 1436 | NAN | NAN
Violation: Tg >= Tx | Mn23.26Cr23.26Fe34.88Ni11.63Al6.98 | CMA | 865 | 813 | 1330 | NAN | NAN
Violation: Tg >= Tx | Mn22.22Cr22.22Cr33.33Fe11.11Al11.11 | CMA | 903 | 813 | 1277 | NAN | NAN
Violation: Tg >= Tx | Mo11.11Nb22.22Ti22.22V22.22Zr22.22 | CMA | 844 | 844 | 1284 | NAN | NAN
Violation: Tg >= Tx | Mo6.98Nb23.26Ti23.26V23.26Zr23.26 | CMA | 846 | 817 | 1240 | NAN | NAN
Violation: Tg >= Tx | Mo18.18Nb18.18Ti18.18V27.27Zr18.18 | CMA | 957 | 816 | 1245 | NAN | NAN
Violation: Tg >= Tx | Mo18.2Nb18.2Ti18.2V27.3Zr18.2 | CMA | 957 | 856 | 1342 | NAN | NAN
Violation: Tg >= Tx | Mo16.67Nb16.67Ti16.67V33.33Zr16.67 | CMA | 965 | 856 | 1342 | NAN | NAN
Violation: Tg >= Tx | Mo16.7Nb16.7Ti16.7V33.3Zr16.7 | CMA | 965 | 861 | 1345 | NAN | NAN
Violation: Tg >= Tx | Mo25Nb25Ti25Zr25 | CMA | 967 | 861 | 1345 | NAN | NAN
Violation: Tg >= Tx | Mo20Nb20Ti20V20Zr20 | CMA | 959 | 862 | 1346 | NAN | NAN
Violation: Tg >= Tx | Mo20Nb20Ti20V20Zr20 | CMA | 959 | 854 | 1346 | NAN | NAN
Violation: Tg >= Tx | Mo14.29Nb14.29Ti14.29V42.86Zr14.29 | CMA | 967 | 854 | 1346 | NAN | NAN
Violation: Tg >= Tx | Mo14.3Nb14.3Ti14.3V42.9Zr14.3 | CMA | 967 | 861 | 1349 | NAN | NAN
Violation: Tg >= Tx | Mo14.89Nb21.28Ti21.28V21.28Zr21.28 | CMA | 883 | 861 | 1349 | NAN | NAN
Violation: Tg >= Tx | Mo20Cr20Fe20Ni20Cu20 | CMA | 1156 | 847 | 1251 | NAN | NAN
Violation: Tg >= Tx | Mo22.22Nb22.22Ti22.22V11.11Zr22.22 | CMA | 961 | 878 | 1397 | NAN | NAN
Violation: Tg >= Tx | Mo29.82Nb17.54Ti17.54V17.54Zr17.54 | CMA | 982 | 857 | 1346 | NAN | NAN
Violation: Tg >= Tx | Mo27.27Nb18.18Ti18.18V18.18Zr18.18 | CMA | 964 | 870 | 1355 | NAN | NAN
Violation: Tg >= Tx | Mo21.05Nb21.05Ti21.05V15.79Zr21.05 | CMA | 959 | 860 | 1345 | NAN | NAN
Violation: Tg >= Tx | Mo24.53Nb18.87Ti18.87V18.87Zr18.87 | CMA | 957 | 855 | 1346 | NAN | NAN
Violation: Tg >= Tx | Mo25Nb25Ta25Ti25 | CMA | 1108 | 858 | 1340 | NAN | NAN
Violation: Tg >= Tx | Mo25Nb25Ta25V25 | CMA | 1093 | 934 | 1423 | NAN | NAN
Violation: Tg >= Tx | Mo20Nb20Ta20Ti20V20 | CMA | 1116 | 919 | 1428 | NAN | NAN
Valid | Mo20Nb20Hf20Zr20Ti20 | CMA | 892 | 935 | 1433 | NAN | NAN
Violation: Tg >= Tx | Mo25Nb25V25W25 | CMA | 1157 | 828 | 1293 | NAN | NAN
Violation: Tg >= Tx | Mo25Nb25Ti25W25 | CMA | 1143 | 941 | 1476 | NAN | NAN
Violation: Tg >= Tx | Mo25Nb25Ta25V25 | CMA | 1093 | 942 | 1456 | NAN | NAN
Violation: Tg >= Tx | Mo20Nb20Ti20V20V20 | CMA | 1126 | 919 | 1428 | NAN | NAN
Violation: Tg >= Tx | Mo25.6Nb22.7Ta24.4W27.3 | CMA | 1173 | 934 | 1446 | NAN | NAN
Violation: Tg >= Tx | Mo25.0Nb25.0Ta25.0W25.0 | CMA | 1171 | 945 | 1490 | NAN | NAN
Violation: Tg >= Tx | Mo21.7Nb20.6Ta15.6V21.0W21.1 | CMA | 1160 | 942 | 1491 | NAN | NAN
Violation: Tg >= Tx | Mo20Nb20Ta20V20W20 | CMA | 1166 | 941 | 1479 | NAN | NAN
Violation: Tg >= Tx | Mo20Nb20Ta20W20V20 | CMA | 1166 | 941 | 1487 | NAN | NAN
Violation: Tg >= Tx | Nb20Ti20Cr20Zr20Cu20 | CMA | 963 | 756 | 1167 | NAN | NAN
Valid | Nb20Ti20V20Zr20Zr20 | CMA | 824 | 857 | 1349 | NAN | NAN
Violation: Tg >= Tx | Nb20Mo20Ta20W20Hf20 | CMA | 1137 | 878 | 1416 | NAN | NAN
Violation: Tg >= Tx | Nb20Mo20Ta20W20Zr20 | CMA | 1143 | 932 | 1465 | NAN | NAN
Violation: Tg >= Tx | Nb25Ti25V25Ta25 | CMA | 1058 | 939 | 1462 | NAN | NAN
Valid | Nb23.5Ti23.5V23.5Ta23.5Al5.9 | CMA | 882 | 886 | 1433 | NAN | NAN
Valid | Nb22.2Ti22.2V22.2Ta22.2Al11.1 | CMA | 820 | 853 | 1240 | NAN | NAN
Violation: Tg >= Tx | Nb20Ti20V20Ta20Al20 | CMA | 826 | 821 | 1198 | NAN | NAN
Violation: Tg >= Tx | Nb20Mo20Ta20W20Cr20 | CMA | 1173 | 822 | 1206 | NAN | NAN
Violation: Tg >= Tx | Nb20Ta20Ti20W20W20 | CMA | 1173 | 945 | 1490 | NAN | NAN
Violation: Tg >= Tx | Nb25Ta25Ti25W25 | CMA | 1142 | 945 | 1490 | NAN | NAN
Violation: Tg >= Tx | Nb20Ta20Ti20V20W20 | CMA | 1135 | 921 | 1487 | NAN | NAN
Violation: Tg >= Tx | Nb25Ta25V25W25 | CMA | 1173 | 918 | 1483 | NAN | NAN
Valid | Ni60Nb40 | CMA | 891 | 945 | 1490 | NAN | NAN
Valid | Ni75Si8B17 | CMA | NAN | 924 | 1478 | NAN | 1
Valid | Ni60Nb35Zr5 | NAN | 887 | NAN | NAN | NAN | NAN
Valid | Ni60Nb25Zr15 | MG | 860 | 911 | 1458 | NAN | 1.5
Valid | Ni60Nb20Zr20 | MMG | 853 | 891 | 1390 | 110000 | 1.5
Violation: Tg >= Tx | Ni60Nb30Ta10 | MMG | 934 | 891 | 1391 | NAN | 0.5
Valid | Ni60Nb30Zr10 | MMG | 875 | 961 | 1559 | NAN | 2
Valid | Ni60Pd20P17B3 | MMG | 605 | 902 | 1413 | NAN | 2
Violation: Tg >= Tx | Ni59Zr20Ti16Si5 | MMG | 830 | 683 | 1073 | NAN | 15
Valid | Ni61Zr28Nb7Al4 | MMG | 848 | 876 | 1304 | NAN | 2
Valid | Ni59Zr20Ti16Sn5 | MMG | 819 | 898 | 1348 | NAN | 1
Valid | Ni60Zr27Al6Hf7 | MMG | 838 | 854 | 1288 | NAN | 1
Valid | Ni60Zr30Nb5Al5 | MMG | 820 | 863 | 1508 | NAN | NAN
Valid | Ni60Zr28Nb7Al5 | MMG | 839 | 877 | 1364 | NAN | NAN
Valid | Ni61Zr27Nb8Al4 | MMG | 849 | 890 | 1348 | NAN | NAN
Valid | Ni62Zr28Nb7Al3 | MMG | 851 | 899 | 1351 | NAN | NAN
Valid | Ni60Zr20Nb15Al5 | MMG | 842 | 895 | 1352 | NAN | NAN
Valid | Ni60Zr25Nb10Al5 | MMG | 830 | 896 | 1369 | NAN | NAN
Valid | Ni60Zr15Nb20Al5 | MMG | 861 | 902 | 1372 | NAN | NAN
Valid | Ni60Zr10Nb25Al5 | MMG | 873 | 897 | 1395 | NAN | NAN
Valid | Ni60Nb15Ti10Zr15 | MMG | 844 | 900 | 1417 | NAN | NAN
Valid | Ni60Nb20Ti10Zr10 | MMG | 853 | 888 | 1370 | NAN | NAN
Valid | Ni60Zr20Nb10Al10 | MMG | 844 | 886 | 1363 | NAN | NAN
Valid | Ni72B19.2Si4.8Nb4 | MMG | 770 | 877 | 1518 | NAN | NAN
Violation: Tg >= Tx | Ni59Zr20Ti16Si2Sn3 | MMG | 821 | 795 | 1446 | NAN | 0.5
Valid | Ni61Zr22Nb7Al4Ta6 | MMG | 867 | 877 | 1272 | NAN | 3
Valid | Ni42Ti20Zr25Al8Cu5 | MMG | 748 | 927 | 1379 | NAN | 2
Violation: Tg >= Tx | Ni60Zr20Ti5Nb10Al5 | MMG | 826 | 803 | 1366 | NAN | 0.5
Valid | Ni57.5Zr30Nb5Al7.5 | MMG | 836 | 896 | 1379 | NAN | 2
Valid | Ni57.5Zr32Nb3Al7.5 | MMG | 831 | 897 | 1343 | NAN | NAN
Valid | Ni57.5Zr28Nb7Al7.5 | MMG | 839 | 892 | 1340 | NAN | NAN
Valid | Ni57.5Zr26Nb9Al7.5 | MMG | 844 | 902 | 1346 | NAN | NAN
Valid | Ni60Zr22.5Nb12.5Al5 | MMG | 836 | 907 | 1349 | NAN | NAN
Valid | Ni60Zr20Nb12.5Al7.5 | MMG | 843 | 902 | 1373 | NAN | NAN
Valid | Ni60Zr20Nb17.5Al2.5 | MMG | 841 | 894 | 1458 | NAN | NAN
Valid | Ni57.5Zr24Nb11Al7.5 | MMG | 849 | 891 | 1392 | NAN | NAN
Violation: Tg >= Tx | Ni33.3Co33.3Mn33.3 | MMG | 984 | 914 | 1351 | NAN | NAN
Violation: Tg >= Tx | Ni60Zr17.5Nb17.5Al5 | MMG | 853 | 829 | 1424 | NAN | NAN
Valid | Ni75Mo15Si10 | CMA | 804 | 894 | 1385 | NAN | NAN
Valid | Ni71.25Mo14.25Si9.5Nb5 | MMG | 813 | 912 | 1213 | NAN | NAN
Valid | Ni67.5Mo13.5Si9Nb10 | MMG | 815 | 965 | 1181 | NAN | NAN
Valid | Ni63.75Mo12.75Si8.5Nb15 | MMG | 800 | 976 | 1168 | NAN | NAN
Valid | Ni65Nb5Cr5Mo5P14B6 | MMG | 703 | 959 | 1174 | NAN | NAN
Valid | Ni60Nb20Ti15Zr5 | MMG | 841 | 753 | NAN | NAN | 1
Valid | Ni60Nb20Ti12.5Hf7.5 | MMG | 848 | 898 | NAN | NAN | 2
Valid | Ni53Nb20Ti10Zr8Co6Cu3 | MMG | 846 | 908 | NAN | NAN | 1.5
Valid | Ni59.35Nb34.45Sn6.2 | MMG | 882 | 897 | NAN | NAN | 3
Valid | Ni60Nb36Sn3B1 | MMG | 882 | 930 | NAN | NAN | 3
Valid | Ni60Nb20Ta20 | MMG | NAN | 940 | NAN | NAN | 3
Valid | Ni60Nb25Ti15 | MMG | 857 | 994 | NAN | NAN | NAN
Valid | Ni60Zr20Ti7.5Nb7.5Al5 | MMG | 824 | 904 | NAN | NAN | 1.5
Valid | Ni60Zr20Ti2.5Nb12.5Al5 | MMG | 836 | 885 | 1385 | NAN | 2
Valid | Ni61.25Zr31.85Nb4.9Al2 | MMG | 881 | 897 | 1378 | NAN | 2
Valid | Ni42Ti20Zr20.5Al8Cu5Si4.5 | MMG | 763 | 906 | 1447 | NAN | NAN
Valid | Ni42Ti20Zr22.5Al8Cu5Si2.5 | MMG | 767 | 856 | 1364 | NAN | 2
Valid | Ni42Ti19Zr22.5Al8Cu5Si3.5 | MMG | 780 | 833 | 1367 | NAN | 2
Valid | Ni42Ti20Zr21.5Al8Cu5Si3.5 | MMG | 774 | 846 | 1363 | NAN | 3
Valid | Ni57.6Fe14.4B19.2Si4.8Nb4 | MMG | 755 | 846 | 1366 | NAN | 2.5
Valid | Ni43.2Fe28.8B19.2Si4.8Nb4 | MMG | 745 | 795 | 1381 | NAN | 2
Valid | Ni50.4Fe21.6B19.2Si4.8Nb4 | MMG | 750 | 795 | 1348 | NAN | 3
Valid | Ni64.8Fe7.2B19.2Si4.8Nb4 | MMG | 762 | 795 | 1356 | NAN | 2.5
Violation: Tg >= Tx | Ni23.26Co23.26Fe23.26Cr23.26Al6.98 | MMG | 1046 | 795 | 1408 | NAN | 1
Violation: Tg >= Tx | Ni23.53Co23.53Fe23.53Cr23.53Al5.88 | MMG | 1048 | 872 | 1439 | NAN | NAN
Violation: Tg >= Tx | Ni23.26Co23.26Fe23.26Cr23.26Mo6.98 | CMA | 1100 | 873 | 1439 | NAN | NAN
Violation: Tg >= Tx | Ni22.86Co22.86Fe22.86Cr22.86Ni8.57 | CMA | 1082 | 898 | 1470 | NAN | NAN
Violation: Tg >= Tx | Ni24.39Co24.39Fe24.39Cr24.39Al2.44 | CMA | 1080 | 883 | 1470 | NAN | NAN
Valid | Nd60Fe20Co10Al10 | CMA | 485 | 593 | 859 | NAN | 2
Valid | Nd60Al10Cu10Fe20 | MMG | 485 | 615 | NAN | NAN | NAN
Valid | Nd61Al11Ni8Cu15Co5 | MMG | 454 | 610 | NAN | NAN | NAN
Valid | Nd61Al11Ni8Co5Cu15 | MMG | 445 | 478 | 759 | NAN | 6
Valid | Nd60Cu20Ni10Al10 | NAN | 438 | 469 | NAN | NAN | 6
Valid | Nd60Al15Ni10Cu10Fe5 | MMG | 429 | 478 | 755 | NAN | 5
Violation: Tg >= Tx | Os28Co28Ta10B34 | MMG | 1005 | 473 | 776 | NAN | 5
Valid | Os27Co27Ta10B36 | NAN | 1010 | 1064 | NAN | NAN | 2.5
Valid | Os26Co26Ta10B38 | MMG | 1016 | 1062 | NAN | NAN | 2.5
Valid | Os25Co25Ta10B40 | MMG | 1022 | 1066 | NAN | NAN | 2.5
Valid | Os28Co28Ta6B38 | MMG | 983 | 1065 | NAN | NAN | 2
Valid | Os27Co27Ta8B38 | MMG | 998 | 1007 | NAN | NAN | 2
Valid | Os25Co25Ta12B38 | MMG | 1028 | 1033 | NAN | NAN | 2
Valid | Pd82Si18 | MMG | 645 | 1090 | NAN | NAN | 2.5
Valid | Pd77Cu6Si17 | MMG | 642.4 | 707 | 1071 | NAN | 0.8
Valid | Pd40Ni40P20 | NAN | 582.5 | 686.4 | 1128 | NAN | 2
Valid | Pd79Cu6Si10P5 | MMG | 609 | 645.5 | 995.8 | 1800 | 25
Valid | Pd77.5Cu6Si16.5 | MMG | 636.1 | 682 | 995 | 125 | 5
Valid | Pd79.5Cu4Si16.5 | MMG | 644.3 | 677.1 | 1056.7 | NAN | 1.5
Valid | Pd71.5Cu12Si16.5 | MMG | 652 | 684.3 | 1101.3 | 1.06102 | 0.75
Valid | Pd73.5Cu10Si16.5 | MMG | 636.8 | 680 | 1154 | 5.06102 | 2
Valid | Pd40Cu30Ni10P20 | MMG | 586 | 676.8 | 1121.1 | NAN | 2
Valid | Pd79Cu5Ag1Si10P5 | MMG | 614 | 678 | NAN | 0.1 | 73
Valid | Pd79Cu4Ag2Si10P5 | MMG | 613 | 684 | 1001 | NAN | 4
Valid | Pd79Cu3Ag3Si10P5 | MMG | 610 | 684 | 1005 | NAN | 5
Valid | Pd79Cu2Ag4Si10P5 | MMG | 611 | 683 | 1005 | NAN | 5
Valid | Pd42.5Cu30Ni7.5P20 | MMG | 575 | 676 | 1006 | NAN | 7
Valid | Pd20Pt20Cu20Ni20P20 | MMG | 580 | 684 | NAN | 0.067 | 80
Valid | Pd84Si16 | MMG | 635 | 645 | NAN | NAN | 10
Valid | Pd77.5Cu6Si16.6 | MMG | 636 | 670 | 1097 | NAN | 2
Valid | Pd79Cu4Au2Si10P5 | MMG | 613 | 677 | 1056 | NAN | 1.5
Valid | Pd81.5Cu2Si16.5 | MMG | 641.1 | 690 | 1005 | NAN | 5
Valid | Pd84Si14Ge2 | MMG | 634 | 678.1 | 1111.1 | NAN | 2
Valid | Pd81Au4Si15 | MMG | 636 | 640 | NAN | NAN | 1
Valid | Pd79Ag4.5Si16.5 | MMG | 640 | 645 | NAN | NAN | 1
Valid | Pd80Cu3.5Si16.5 | MMG | 640 | 672 | NAN | NAN | 1
Valid | Pd79Au1.5Ag3Si16.5 | MMG | 642 | 648 | NAN | NAN | 1
Valid | Pd48Ni32P20 | MMG | NAN | 669 | NAN | NAN | 1
Valid | Pr68Cu25Al7 | MMG | 382 | NAN | NAN | 10 | NAN
Violation: Tg >= Tx | Pr60Cu20Al10Ni10 | MMG | 417 | 402 | 705 | NAN | 1.5
Valid | Pr72Cu12.5Ni12.5Al3 | MMG | 367 | 469 | 725 | NAN | 5
Valid | Pr72Cu10.5Ni10.5Al7 | MMG | 395 | 402 | 743 | NAN | 1.5
Valid | Pr68Cu12.5Ni12.5Al7 | MMG | 399 | 410 | 760 | NAN | 1.5
Violation: Tg >= Tx | Pr55Al12Fe30Cu3 | MMG | 551 | 416 | 703 | NAN | 1.5
Valid | Pr60Cu20Ni10Al10 | MMG | 417 | 626 | NAN | NAN | NAN
Violation: Tg >= Tx | Pr55Al25Co20 | MMG | 509 | 469 | 810 | NAN | NAN
Valid | Pt60Ni15P25 | MMG | NAN | 585 | 826 | NAN | 5
Valid | Pt57.5Cu14.7Ni5.3P22.5 | MMG | NAN | NAN | NAN | 4000 | NAN
Valid | Sc36Y20Al24Co20 | MMG | 662 | NAN | NAN | NAN | NAN
Valid | Sm40Y15Al25Co20 | MMG | 590 | 760 | NAN | NAN | NAN
Valid | Sr60Li5Mg15Zn20 | MMG | 415 | 657 | NAN | NAN | NAN
Valid | Sr20Ca20Yb20Mg20Zn10Cu10 | MMG | 351 | 437 | 675 | NAN | NAN
Valid | Sr20Ca20Yb20Mg20Zn20 | MMG | 353 | 391 | NAN | NAN | 5
Valid | Ta42Ni42Co16 | MMG | 998 | 389 | NAN | NAN | 5
Valid | Ta42Ni38Co20 | MMG | 1003 | 1038 | NAN | NAN | 2
Valid | Ta42Ni36Co22 | MMG | 1005 | 1038 | NAN | NAN | 2
Valid | Ta46Ni36Co18 | MMG | 991 | 1035 | NAN | NAN | 2
Valid | Ta50Ni32Co18 | MMG | 980 | 1027 | NAN | NAN | 2
Valid | Ta42Ni40Co18 | MMG | 993 | 1004 | NAN | NAN | NAN
Valid | Ta25Nb25V25Zr25 | MMG | 812 | 1032 | NAN | NAN | 2
Valid | Ta25Nb25Hf25Zr25 | MMG | 805 | 808 | 1206 | NAN | NAN
Violation: Tg >= Tx | Ta20Nb20V20Ti20Al20 | CMA | 826 | 799 | 1209 | NAN | NAN
Valid | Ta20Nb20Hf20Zr20Ti20 | CMA | 819 | 822 | 1206 | NAN | NAN
Violation: Tg >= Tx | Ta23.53Nb23.53V23.53Ti23.53Al5.88 | CMA | 882 | 807 | 1218 | NAN | NAN
Violation: Tg >= Tx | Ta22.22Nb22.22Mo22.22Ti22.22Al11.11 | CMA | 1124 | 853 | 1240 | NAN | NAN
Valid | Tb55Co20Al25 | CMA | 614 | 937 | 1440 | NAN | NAN
Valid | Tb54Ni20Al26 | CMA | 604 | 680 | NAN | NAN | NAN
Valid | Tb36Ho20Al24Co20 | MMG | 617 | 662 | NAN | NAN | NAN
Valid | Tb36Er20Al24Co20 | MMG | 622 | 672 | NAN | NAN | NAN
Valid | Tb55Al25Co20 | MMG | 612 | 677 | NAN | NAN | NAN
Valid | Tb36Y20Al24Co20 | MMG | 619 | 674 | 1001 | NAN | 3
Valid | Tb36Sm20Al24Co20 | MMG | 582 | 686 | NAN | NAN | NAN
Violation: Tg >= Tx | Tm39Ho16Co20Al25 | MMG | 666 | 656 | 982 | NAN | 3
Valid | Tm55Al25Co20 | MMG | 678 | 719 | NAN | NAN | NAN
Valid | Tm39Y16Al25Co20 | MMG | 664 | 733 | 1103 | NAN | 3
Valid | Tm45Y10Al25Co20 | MMG | 672 | 735 | NAN | NAN | NAN
Valid | Ti20Zr20Hf20Be20Cu20 | MMG | 631 | 734 | NAN | NAN | NAN
Valid | Ti20Zr20Hf20Ni20Cu20 | MMG | 650.2 | 711 | NAN | NAN | NAN
Valid | Ti20Zr20Hf20Be20Ni20 | MMG | 661 | 698.5 | NAN | NAN | 1.5
Valid | Ti45Zr20Be35 | MMG | 589 | 708 | NAN | NAN | NAN
Valid | Ti16.66Zr16.66Hf16.66Be16.66Cu16.66Ni16.7 | MMG | 655 | 671 | 1230 | NAN | 5
Valid | Ti50Cu42.5Ni7.5 | MMG | 670 | 707 | NAN | NAN | NAN
Valid | Ti36Y20Al24Co20 | MMG | 689 | 708 | 1226 | NAN | NAN
Valid | Ti65Cu9Ni8Be18 | MMG | NAN | 768 | 1523 | NAN | NAN
Valid | Ti41Zr25Be28Al6 | MMG | NAN | NAN | NAN | NAN | 2
Valid | Ti41Zr25Be28Fe6 | MMG | NAN | NAN | NAN | NAN | 7
Valid | Ti40Zr26Be28Fe6 | MMG | NAN | NAN | NAN | NAN | 8
Valid | Ti45Zr20Be30Al5 | MMG | 593 | NAN | NAN | NAN | 10
Valid | Ti45Zr20Be33Fe2 | MMG | 598 | 689 | 1145 | NAN | 3
Valid | Ti45Zr20Be31Fe4 | MMG | 602 | 685 | 1138 | NAN | 3
Valid | Ti45Zr20Be30Fe5 | MMG | 594 | 702 | 1129 | NAN | 3
Valid | Ti45Zr20Be29Fe6 | MMG | 615 | 706 | 1124 | NAN | 3
Valid | Ti45Zr20Be27Fe8 | MMG | 621 | 714 | 1138 | NAN | 3
Valid | Ti45Zr20Be30Ag5 | MMG | 604 | 716 | 1142 | NAN | 3
Valid | Ti45Zr20Be30Cu5 | MMG | 590 | 679 | 1132 | NAN | 3
Valid | Ti45Zr20Be30Cr5 | MMG | 610 | 674 | 1055 | NAN | 3
Valid | Ti45Zr20Be30Co5 | MMG | 597 | 699 | 1123 | NAN | 3
Valid | Ti45Zr20Be33Co2 | MMG | 599 | 668 | 1057 | NAN | 3
Valid | Ti45Zr20Be31Co4 | MMG | 603 | 684 | 1214 | NAN | 6
Valid | Ti45Zr20Be29Co6 | MMG | 598 | 709 | 1200 | NAN | 9
Valid | Ti45Zr20Be27Co8 | MMG | 596 | 698 | 1180 | NAN | 10
Valid | Ti45Zr18Be35Co2 | MMG | 592 | 706 | 1164 | NAN | 11
Valid | Ti45Zr16Be35Co4 | MMG | 589 | 701 | 1244 | NAN | 7
Valid | Ti45Zr14Be35Co6 | MMG | 601 | 705 | 1256 | NAN | 4
Valid | Ti55Be20Zr15Ni10 | MMG | 604 | 887 | 1409 | NAN | NAN
Valid | Ti55Zr15Be20Ni10 | MMG | 604 | 639 | 1171 | NAN | NAN
Violation: Tg >= Tx | Ti40Zr10Cu38Pd12 | MMG | 666 | 639 | 1171 | NAN | 5
Valid | Ti40Zr10Cu40Pd10 | MMG | 660 | 715 | 1189 | NAN | 6
Valid | Ti40Zr10Cu34Pd16 | MMG | 672 | 709 | 1184 | NAN | 4
Valid | Ti40Zr10Cu36Pd14 | MMG | 669 | 723 | 1231 | NAN | 4
Valid | Ti40Zr10Cu32Pd18 | MMG | 683 | 718 | 1191 | NAN | 6
Valid | Ti40Zr10Cu30Pd20 | MMG | 687 | 740 | 1272 | NAN | 3
Valid | Ti45Zr20Be25Fe10 | MMG | 613 | 747 | 1279 | NAN | 3
Valid | Ti45Zr20Be25Co10 | MMG | 611 | 701 | 1132 | NAN | 3
Valid | Ti45Zr20Be23Co12 | MMG | 642 | 718 | 1221 | NAN | 12
Valid | Ti45Zr20Be21Co14 | MMG | 634 | 709 | 1158 | NAN | 15
Valid | Ti45Zr20Be19Co16 | MMG | 640 | 701 | 1244 | NAN | 13
Valid | Ti55Be18Zr10Cu9Ni8 | MMG | 629 | 698 | 1240 | NAN | 12
Valid | Ti40Zr25Be18Cu9Ni8 | MMG | 621 | 667 | 1013 | NAN | NAN
Valid | Ti50Be18Zr15Cu9Ni8 | MMG | 622 | 668 | 1009 | NAN | NAN
Valid | Ti45Cu37.8Zr10Ni7.2 | MMG | 641 | 662 | 1009 | NAN | NAN
Violation: Tg >= Tx | Ti50Cu25Ni15Be7Sn3 | MMG | 688 | 680 | 1167 | NAN | 1
Valid | Ti40Zr25Ni8Cu9Be18 | MMG | 621 | 733 | 1207 | NAN | NAN
Valid | Ti50Zr15Cu9Ni8Be18 | MMG | 622 | 668 | 1009 | NAN | 8
Valid | Ti55Zr10Cu9Ni8Be18 | MMG | 629 | 662 | 1009 | NAN | 6
Valid | Ti44.1Zr19.6Be34.3Co2 | MMG | 604 | 667 | 1013 | NAN | 6
Valid | Ti43.65Zr19.4Be33.95Co3 | MMG | 602 | 705 | 1246 | NAN | 7
Valid | Ti43.2Zr19.2Be33.6Co4 | MMG | 599 | 699 | 1221 | NAN | 8
Valid | Ti42.3Zr18.8Be32.9Co6 | MMG | 605 | 708 | 1188 | NAN | 7
Valid | Ti44.1Zr19.6Be34.3Fe2 | MMG | 605 | NAN | NAN | NAN | 10
Valid | Ti43.2Zr19.2Be33.6Fe4 | MMG | 602 | 700 | 1132 | NAN | 3
Valid | Ti42.3Zr18.8Be32.9Fe6 | MMG | 613 | 712 | 1097 | NAN | 3
Valid | Ti41.4Zr18.4Be32.2Fe8 | MMG | 633 | 723 | 1097 | NAN | 3
Valid | Ti50Ni15Cu25Sn3Be7 | MMG | 688 | 728 | 1101 | NAN | 3
Valid | Ti20Zr20Nb20Ni20Cu20 | MMG | NAN | 733 | 1207 | NAN | 2
Valid | Ti20Zr20Nb20Cu20Co20 | MG | NAN | 732.37 | NAN | NAN | NAN
Valid | Ti14.25Zr14.25Nb14.25Ni14.25Cu43 | MG | NAN | 710.15 | NAN | NAN | NAN
Valid | Ti14.25Zr14.25Nb14.25Cu14.25Ni43 | MG | NAN | 756.9 | NAN | NAN | NAN
Valid | Ti14.25Zr14.25Nb14.25Cu14.25Co43 | MG | NAN | 779.17 | NAN | NAN | NAN
Valid | Ti40.5Zr18Be31.5Fe10 | MG | 634 | 798.46 | NAN | NAN | NAN
Valid | Ti45Zr16Ni9Cu10Be20 | MG | NAN | 734 | 1096 | NAN | 3
Valid | Ti20Zr20Hf20Be20Ni20 | MMG | 628 | NAN | NAN | NAN | 1
Valid | Ti20Zr20Hf20Cu20Ni20 | MMG | 658 | 686 | NAN | NAN | 25
Valid | Ti20Zr20Cu20Ni20Be20 | MMG | 683 | 711 | NAN | NAN | 1.5
Valid | Ti50Ni24Cu20B1Si2Sn3 | MMG | 726 | 729 | NAN | NAN | 3
Valid | Ti47.5Zr2.5Cu42.5Ni7.5 | MMG | 673 | 800 | 1310 | NAN | 1
Valid | Ti20Zr20Hf20Be20Cu20 | MMG | 630 | 720 | 1225 | NAN | 1.5
Valid | Ti47.5Cu42.5Ni7.5Zr2.5 | MMG | 673 | 708 | NAN | NAN | 12
Valid | Ti43.3Zr21.7Ni7.5Be27.5 | MMG | 654 | 720 | 1225 | NAN | NAN
Valid | Ti40.18Zr24.5Be27.44Fe5.88Cu2 | MMG | 613 | 704 | 1095 | NAN | NAN
Valid | Ti45Ni15Cu25Sn3Be7Zr5 | MMG | 680 | 720 | 1128 | NAN | 12
Valid | Ti53.9Zr14.7Be19.6Ni9.8Fe2 | MMG | 602 | 741 | 1142 | NAN | 5
Valid | Ti52.8Zr14.4Be19.2Ni9.6Fe4 | MMG | 615 | 652 | 1108 | NAN | 6
Valid | Ti51.7Zr14.1Be18.8Ni9.4Fe6 | MMG | 622 | 666 | 1093 | NAN | 10
Valid | Ti50.6Zr13.8Be18.4Ni9.2Fe8 | MMG | 635 | 675 | 1122 | NAN | 7
Valid | Ti36.49Zr22.25Be24.92Al5.34Cu11 | MMG | NAN | 690 | 1136 | NAN | 6
Valid | Ti42.5Cu42.5Ni7.5Zr2.5Hf5 | MMG | 677 | NAN | NAN | NAN | 10
Valid | Ti42.5Zr2.5Hf5Cu42.5Ni7.5 | MMG | 677 | 726 | 1203 | NAN | NAN
Valid | Ti49.5Zr13.5Be18Ni9Fe10 | MMG | 632 | 726 | 1203 | NAN | 2.5
Valid | Ti20Zr20Hf20Be20Cu10Ni10 | MMG | 636 | 701 | 1104 | NAN | 5
Valid | Ti35.8Zr27.2Ni5.3Cu9Be22.7 | MMG | 593.8 | 685 | NAN | NAN | 15
Valid | Ti38.8Zr24.2Ni5.3Cu9Be22.7 | MMG | 592.9 | 643.7 | 981.7 | NAN | 7
Valid | Ti41.8Zr21.2Ni5.3Cu9Be22.7 | MMG | 591.7 | 651.7 | 1008.2 | NAN | 7
Valid | Ti44.8Zr18.2Ni5.3Cu9Be22.7 | MMG | 606.9 | 651.6 | 1025.1 | NAN | 7
Valid | Ti47.8Zr15.2Ni5.3Cu9Be22.7 | MMG | 599 | 657.5 | 1037.7 | NAN | 7
Valid | Ti32.8Zr30.2Cu9Ni5.3Be22.7 | MMG | 616 | 660.4 | 1067.7 | NAN | 7
Violation: Tg >= Tx | Ti53Ni18.5Cu15Al7Si3Hf3B0.5 | MMG | 695 | 662 | 1000 | NAN | 3
Valid | Ti42.3Cu35.53Zr9.4Ni6.768Sn6 | MMG | 683 | 749 | 1230 | NAN | NAN
Valid | Ti44.1Cu37.04Zr9.8Ni7.06Sn2 | MMG | 650 | 739 | 1169 | NAN | 1
Valid | Ti38.8Zr28.8Cu6.2Be16.2Nb10 | MMG | 644 | 692 | 1167 | NAN | NAN
Valid | Ti53Cu15Ni18.5Al7Si3Hf3B0.5 | MMG | 695 | 726 | 1040 | NAN | 3
Valid | Ti53Cu15Ni18.5Al7Si3Sc3B0.5 | MMG | 709 | 749 | 1230 | NAN | 2
Valid | Ti44.1Cu37.04Zr9.8Ni7.056Sn2 | MMG | 650 | 767 | 1240 | NAN | 2
Valid | Ti43.2Cu36.29Zr9.6Ni6.912Sn4 | MMG | 666 | 692 | 1167 | NAN | 2
Violation: Tg >= Tx | Ti7.0Co23.3Cr23.3Fe23.3Ni23.3 | MMG | 1091 | 715 | 1156 | NAN | 2
Violation: Tg >= Tx | Ti11.1Co11.1Cr22.2Fe22.2Ni33.3 | MMG | 1076 | 891 | 1468 | NAN | 0
Violation: Tg >= Tx | Ti41.5Zr2.5Hf5Cu37.5Ni7.5Si1Sn5 | CMA | 693.3 | 692 | 1167 | NAN | 2
Valid | Ti41.5Cu37.5Ni7.5Hf5Sn5Zr2.5Si1 | MMG | 693 | 757.5 | 1176 | NAN | 6
Valid | Ti43.15Cu36.24Zr9.59Ni9.06Sn1.96 | MMG | 649 | 758 | 1176 | NAN | NAN
Valid | Ti43.15Zr9.59Cu36.24Ni9.06Sn1.96 | MMG | 649 | 699 | 1167 | NAN | NAN
Valid | Ti44.10Zr9.80Cu37.04Ni7.06Sn2 | MMG | 650 | 699 | 1167 | NAN | 3
Valid | Ti31.16Zr28.69Cu8.55Ni5.035Be21.565Nb5 | MMG | 634 | 692 | 1167 | NAN | 2
Valid | Ti29.52Zr27.18Cu8.1Ni4.77Be20.43Nb10 | MMG | 639 | 662 | 1006 | NAN | 3
Valid | Ti31.16Zr28.69Cu8.55Fe5.035Be21.565Nb5 | MMG | 646 | 666 | 1035 | NAN | 20
Valid | Ti29.52Zr27.18Cu8.1Fe4.77Be20.43Nb10 | MMG | 638 | 677 | 1045 | NAN | 3
Violation: Tg >= Tx | Ti16.7Zr16.7Hf16.7Cu16.7Ni16.7Be16.7 | MMG | 681 | 673 | 1088 | NAN | 3
Valid | Ti45Cu37.8Zr10Ni7.2 | MMG | 641 | 751 | NAN | NAN | 3
Valid | Ti44.1Cu37.044Zr9.8Ni7.0562Sn2 | MMG | 650 | 680 | 1167 | NAN | 1
Valid | Ti43.2Cu36.288Zr9.6Ni6.912Sn4 | MMG | 666 | 692 | 1167 | NAN | 2
Valid | Ti42.3Cu35.532Zr9.4Ni6.768Sn6 | MMG | 683 | 715 | 1156 | NAN | 2
Violation: Tg >= Tx | Ti9.1Co18.2Cr18.2Cu18.2Fe18.2Ni18.2 | MMG | 1001 | 739 | 1169 | NAN | 1
Violation: Tg >= Tx | Ti10.9Co10.9Cr21.7Fe21.7Ni32.6Mo2.2 | MMG | 1113 | 842 | 1426 | NAN | NAN
Violation: Tg >= Tx | Ti13.8Co17.2Cr17.2Fe17.2Ni17.2Cu17.2 | CMA | 944 | 906 | 1473 | NAN | NAN
Valid | Ti43.15Zr9.59Cu36.24Ni9.06Sn1.96 | CMA | 649 | 840 | 1348 | NAN | NAN
Violation: Tg >= Tx | Ti12.5Co12.5Cr12.5Fe12.5Ni12.5Cu12.5V12.5Mn12.5 | CMA | 864 | 699 | 1167 | NAN | NAN
Violation: Tg >= Tx | Ti2.3Co22.7Cr22.7Fe22.7Ni22.7Al6.8 | MMG | 1017 | 825 | 1257 | NAN | NAN
Violation: Tg >= Tx | Ti8.3Co25.0Cr16.7Fe16.7Ni25.0Mo8.3 | CMA | 1131 | 848 | 1439 | NAN | NAN
Valid | Ti6.7Co40.0Cr13.3Fe13.3Ni13.3Al13.3 | CMA | 857 | 918 | 1479 | NAN | NAN
Violation: Tg >= Tx | Ti12.5Cr37.5Fe12.5Ni12.5Cu12.5Al12.5 | CMA | 848 | 810 | 1269 | NAN | NAN
Violation: Tg >= Tx | Ti7.7Co23.8Cr15.9Fe15.9Ni23.8Mo12.7 | CMA | 1162 | 809 | 1259 | NAN | NAN
Violation: Tg >= Tx | Ti16.7Co16.7Cr16.7Fe16.7Ni16.7Cu16.7 | CMA | 950 | 933 | 1494 | NAN | NAN
Valid | Ti28.6Co14.3Cr14.3Fe14.3Ni14.3Cu14.3 | CMA | 822 | 841 | 1356 | NAN | NAN
Violation: Tg >= Tx | Ti9.1Co18.2Al4.5Cr18.2Cu13.6Fe18.2Ni18.2 | CMA | 946 | 801 | 1231 | NAN | NAN
Violation: Tg >= Tx | Ti12.5Co12.5Cr12.5Fe12.5Ni12.5Cu12.5Al12.5V12.5 | CMA | 827 | 821 | 1248 | NAN | NAN
Violation: Tg >= Tx | Ti7.7Co30.8Cr15.4Fe15.4Ni15.4Al15.4 | CMA | 827 | 791 | 1254 | NAN | NAN
Violation: Tg >= Tx | Ti14.3Cr28.6Fe14.3Ni14.3Cu14.3Al14.3 | CMA | 841 | 790 | 1257 | NAN | NAN
Violation: Tg >= Tx | Ti28.6Cr14.3Fe14.3Co14.3Ni14.3Al14.3 | CMA | 845 | 797 | 1267 | NAN | NAN
Violation: Tg >= Tx | Ti15.4Cr23.1Fe15.4Ni15.4Cu15.4Al15.4 | CMA | 823 | 779 | 1286 | NAN | NAN
Violation: Tg >= Tx | Ti8.7Co17.4Cr17.4Fe17.4Ni17.4Cu4.4Al17.4 | CMA | 821 | 776 | 1273 | NAN | NAN
Violation: Tg >= Tx | Ti16.7Cr16.7Fe16.7Ni16.7Cu16.7Al16.7 | CMA | 830 | 791 | 1245 | NAN | NAN
Violation: Tg >= Tx | Ti10Co10Cr20Fe20Ni20Al20 | CMA | 835 | 777 | 1282 | NAN | NAN
Violation: Tg >= Tx | Ti18.2Cr9.1Fe18.2Ni18.2Cu18.2Al18.2 | CMA | 859 | 792 | 1265 | NAN | NAN
Violation: Tg >= Tx | Ti23.3Zr23.3Nb23.3Mo23.3V7 | CMA | 970 | 786 | 1312 | NAN | NAN
Violation: Tg >= Tx | Ti25.0Zr25.0Nb25.0Mo17.5V7.5 | CMA | 883 | 862 | 1350 | NAN | NAN
Violation: Tg >= Tx | Ti20.8Zr20.8Nb20.8Mo31.3V6.3 | CMA | 1007 | 835 | 1268 | NAN | NAN
Violation: Tg >= Tx | Ti21.7Zr21.7Nb21.7Mo28.3V6.5 | CMA | 967 | 867 | 1394 | NAN | NAN
Valid | Ti26.3Zr26.3Nb26.3Mo13.2V7.9 | CMA | 858 | 864 | 1343 | NAN | NAN
Violation: Tg >= Tx | Ti27.8Zr27.8Nb27.8Mo8.3V8.3 | CMA | 895 | 826 | 1247 | NAN | NAN
Violation: Tg >= Tx | Ti29.4Zr29.4Nb29.4Mo2.9V8.8 | CMA | 884 | 826 | 1300 | NAN | NAN
Violation: Tg >= Tx | Ti30.3Zr30.3Nb30.3V9.1 | CMA | 889 | 813 | 1304 | NAN | NAN
Violation: Tg >= Tx | Ti20Zr20Nb20Mo20V20 | CMA | 959 | 812 | 1314 | NAN | NAN
Violation: Tg >= Tx | Ti20.8Zr20.8Nb20.8Mo17.0V20.8 | CMA | 972 | 854 | 1346 | NAN | NAN
Violation: Tg >= Tx | Ti21.3Zr21.3Nb21.3Mo14.9V21.3 | CMA | 883 | 860 | 1356 | NAN | NAN
Violation: Tg >= Tx | Ti21.3Zr21.3Nb21.3Mo15.0V21.3 | CMA | 883 | 847 | 1251 | NAN | NAN
Violation: Tg >= Tx | Ti25Zr25Nb25V25 | CMA | 871 | 847 | 1251 | NAN | NAN
Violation: Tg >= Tx | Ti21.8Zr21.8Nb21.8Mo13.0V21.8 | CMA | 852 | 815 | 1283 | NAN | NAN
Violation: Tg >= Tx | Ti22.2Zr22.2Nb22.2Mo11.1V22.2 | CMA | 844 | 826 | 1238 | NAN | NAN
Violation: Tg >= Tx | Ti23.3Zr23.3Nb23.3Mo7.0V23.3 | CMA | 846 | 817 | 1240 | NAN | NAN
Violation: Tg >= Tx | Ti22.5Zr22.5Nb22.5Mo10.0V22.5 | CMA | 845 | 816 | 1245 | NAN | NAN
Violation: Tg >= Tx | Ti20Zr20Hf20Nb20Cr20 | CMA | 855 | 818 | 1240 | NAN | NAN
Violation: Tg >= Tx | Ti20Zr20Hf20Nb20V20 | CMA | 913 | 812 | 1262 | NAN | NAN
Violation: Tg >= Tx | Ti11.1Nb22.2Mo22.2Ta22.2W22.2 | CMA | 1164 | 842 | 1300 | NAN | NAN
Violation: Tg >= Tx | Ti15.8Nb21.1Mo21.1Ta21.1W21.1 | CMA | 1160 | 939 | 1487 | NAN | NAN
Violation: Tg >= Tx | Ti16.7V16.7Nb16.7Mo16.7Ta16.7W16.7 | CMA | 1124 | 941 | 1479 | NAN | NAN
Violation: Tg >= Tx | Ti20Nb20Mo20Ta20W20 | CMA | 1148 | 927 | 1456 | NAN | NAN
Valid | Ti60Zr5Cu9Ni8Be18 | CMA | NAN | 941 | 1464 | NAN | NAN
Valid | Ti40Zr25Cu9Ni8Be18 | CMA | NAN | NAN | NAN | NAN | NAN
Valid | Ti40Zr25Cu12Ni3Be20 | MMG | NAN | NAN | NAN | NAN | NAN
Valid | Ti34Zr11Cu47Ni8 | MMG | 698.4 | NAN | NAN | NAN | NAN
Valid | Ti5.6Nb23.5Mo23.5Ta23.5W23.5 | MMG | 1164 | 727.2 | NAN | NAN | 4.5
Valid | Ti47Cu38Zr7.5Fe2.5Sn2Si1Ag2 | MMG | NAN | 939 | 1487 | NAN | NAN
Valid | Ti47Cu37Zr7.5Fe2.5Sn2Si1Ag2Ta1 | CMA | NAN | NAN | NAN | NAN | NAN
Valid | Ti47Cu36Zr7.5Fe2.5Sn2Si1Ag2Ta2 | MMG | NAN | NAN | NAN | NAN | 3
Valid | Ti47Cu35Zr7.5Fe2.5Sn2Si1Ag2Ta3 | MMG | NAN | NAN | NAN | NAN | 3
Valid | Ti47Cu34Zr7.5Fe2.5Sn2Si1Ag2Ta4 | MMG | NAN | NAN | NAN | NAN | 3
Valid | Ti41.5Zr2.5Hf5Cu42.5Ni7.5Si1 | MMG | NAN | NAN | NAN | NAN | 3
Valid | Ti16.7Zr16.7Hf16.7Be16.7Cu16.7Ni16.7 | MMG | 681 | NAN | NAN | NAN | NAN
Valid | Ti40Zr25Ni12Cu3Be20 | MMG | 596 | 751 | NAN | NAN | 15
Valid | U65Fe30Al5 | MMG | NAN | 643 | NAN | NAN | 5
Valid | U69.2Fe30.8 | MMG | NAN | 600 | 1089 | NAN | 0.02
Violation: Tg >= Tx | U60Fe30Al10 | MMG | 627 | 563 | 1011 | NAN | NAN
Valid | U62Fe28Al10 | MMG | 624 | 653 | 1147 | NAN | NAN
Valid | U58Co29Al13 | MMG | 615 | 649 | 1135 | NAN | NAN
Valid | U62.5Fe30Al7.5 | MMG | 617 | 636 | 1072 | NAN | NAN
Valid | U64Co28.5Al7.5 | MMG | 617 | 630 | 1118 | NAN | NAN
Valid | U64.2Fe30.8Sn5 | MMG | 548 | 638 | 1087 | NAN | NAN
Violation: Tg >= Tx | U60Fe27.5Al12.5 | MMG | 635 | 573 | 1005 | NAN | NAN
Valid | U56.4Co29Al13B1.6 | MMG | 621 | 683 | 1169 | NAN | NAN
Violation: Tg >= Tx | V20Cu20Hf20Co20Ti20 | MMG | 840 | 647 | 1070 | NAN | NAN
Violation: Tg >= Tx | W56Ir23B21 | MMG | 1254 | 829 | 1217 | NAN | NAN
Valid | W46Ru37B17 | CMA | 1151 | 1271 | NAN | NAN | NAN
Valid | W44Os40B16 | MG | 1278 | 1173 | NAN | NAN | NAN
Valid | W30Fe38B25C7 | MG | 1048 | 1291 | NAN | NAN | NAN
Valid | W30Fe38B22C10 | MG | 985 | 1067 | NAN | NAN | NAN
Valid | W30Fe38B19C13 | CMG | 969 | 1003 | NAN | NAN | NAN
Valid | W30Fe38B17C15 | MG | 968 | 987 | NAN | NAN | NAN
Violation: Tg >= Tx | W45Ru36B17Hf2 | CMG | 1129 | 984 | 1595 | NAN | NAN
Valid | W46Ru37B15Si2 | CMG | 1110 | 1180 | NAN | NAN | NAN
Valid | W38Ir17Ru31B14 | MG | 1025 | 1167 | NAN | NAN | NAN
Valid | W30Fe38B27C5 | MG | NAN | 1119 | NAN | NAN | NAN
Valid | W20Nb20Mo20Ta20V20 | MG | 1166 | NAN | NAN | NAN | NAN
Violation: Tg >= Tx | W20Nb20Cu20Ta20Mg20 | CMG | 1144 | 941 | 1487 | NAN | NAN
Valid | Y56Al24Co20 | CMA | 636 | 950 | 1446 | NAN | NAN
Valid | Y55Al25Co20 | CMA | 633 | 690 | 1078 | NAN | 1.5
Valid | Y28Ti28Al24Co20 | MMG | 688 | 694 | 1060 | NAN | 2
Valid | Y6Fe72B22 | MMG | 898.4 | 946 | 1511 | NAN | NAN
Valid | Y36Sc20Al24Co20 | MMG | 645 | 948.6 | 1412.6 | NAN | 2
Valid | Y36Sc20Al24Co10Ni10 | MMG | 645 | 760 | 1034 | NAN | 25
Violation: Tg >= Tx | Y5.88Fe70.56B21.56Ti2 | MMG | 917.3 | 731 | 1010 | NAN | 25
Valid | Y5.88Fe70.56B21.56Nb2 | MMG | 918 | 978.8 | 1415.4 | NAN | 4
Valid | Y5.88Fe70.56B21.56Nb2 | MMG | 918 | 980 | 1411.5 | NAN | 4
Valid | Y5.88Fe70.56B21.56Ta2 | MMG | 917.3 | 980 | 1411.5 | NAN | 4
Valid | Y5.88Fe70.56B21.56Ti2 | MMG | 914.5 | 978.8 | 1415.4 | NAN | 4
Valid | Yb62.5Zn15Mg17.5Cu5 | MMG | 381 | 973.7 | 1416 | NAN | 3
Valid | Zr55Cu45 | MMG | NAN | 401 | NAN | NAN | 4
Valid | Zr50Cu50 | MMG | NAN | NAN | NAN | NAN | 2
Valid | Zr36Cu64 | MMG | NAN | NAN | NAN | NAN | 2
Valid | Zr54Cu46 | MMG | 696 | NAN | NAN | NAN | 2
Valid | Zr20Ti20Ni20Cu20Be20 | MMG | 683 | 746 | 1201 | NAN | 2
Valid | Zr42.86Ti14.29Ni14.29Cu14.29Be14.27 | MMG | 645.9 | 729 | 1161 | NAN | 6
Valid | Zr33.33Ti16.67Ni16.67Cu16.67Be16.66 | MMG | 673.2 | 677.2 | 1036.6 | NAN | 6
Valid | Zr66Al8Ni26 | MMG | 672 | 706.9 | 1081.1 | NAN | 6
Valid | Zr70Fe22Al8 | MMG | NAN | 707.6 | NAN | NAN | NAN
Valid | Zr69Fe22Al9 | MMG | NAN | NAN | NAN | NAN | 1.5
Valid | Zr72Fe19Al9 | MMG | NAN | NAN | NAN | NAN | 2.5
Valid | Zr73Fe18Al9 | MMG | NAN | NAN | NAN | NAN | 2
Valid | Zr71Fe20Al9 | MMG | NAN | NAN | NAN | NAN | 2
Valid | Zr71Fe21Al8 | MMG | NAN | NAN | NAN | NAN | 2
Valid | Zr47Cu44Al9 | MMG | 716.5 | NAN | NAN | NAN | 1.5
Valid | Zr42Ti6Cu36Al8Ag8 | MMG | 704 | 777.1 | 1164.4 | NAN | NAN
Valid | Zr44Ti4Cu36Al8Ag8 | MMG | 700 | 731 | 1212 | NAN | 4
Valid | Zr50Cu45Ag5 | MMG | 669 | 779 | 1131 | NAN | 25
Valid | Zr45Ni34Ti21 | MMG | 642 | 728 | 1188 | NAN | NAN
Valid | Zr45Ni34Ti21 | MMG | 669 | 806 | 1153 | NAN | 20
Valid | Zr50Cu48Ag2 | MMG | 668 | 727 | 1171 | NAN | 4
Valid | Zr45Ti21Ni34 | MMG | 642 | 795 | 1153 | NAN | 25
Violation: Tg >= Tx | Zr52Co25Al23 | MMG | 781 | 755 | 1218 | NAN | 4
Valid | Zr71Fe19Al10 | MMG | NAN | 841 | 1320 | NAN | 2
Valid | Zr70Fe20Al10 | MMG | NAN | NAN | NAN | NAN | 0.5
Valid | Zr50Cu40Al10 | MMG | NAN | NAN | NAN | NAN | 1
Valid | Zr55Cu35Al10 | MMG | NAN | NAN | NAN | NAN | 16
Valid | Zr55Co25Al20 | MMG | 765 | NAN | NAN | NAN | 8
Valid | Zr55Al20Co25 | MMG | 761 | 811 | 1295 | 16.6 | 2
Valid | Zr60Cu30Al10 | MMG | 665 | 840 | 1245 | 16.5 | 2.5
Valid | Zr56Al16Co28 | MMG | 741 | 755 | 1207 | NAN | 8
Valid | Zr60Al10Cu30 | CMG | 663 | NAN | 1198 | NAN | 18
Valid | Zr55Al10Cu35 | MMG | 679 | 743 | NAN | NAN | 4
Valid | Zr60Al12Cu28 | MMG | 664 | 752 | NAN | NAN | 4
Valid | Zr50Cu38Ag12 | MMG | 663 | 736 | NAN | NAN | 5
Valid | Zr50Cu40Ag10 | MMG | 667 | 734 | 1187 | NAN | 4
Violation: Tg >= Tx | Zr56Co28Al16 | MMG | 743 | 705 | 1205 | NAN | 8
Valid | Zr55Co29Al16 | MMG | 750 | 792 | 1258 | NAN | NAN
Valid | Zr53Co31Al16 | MMG | 763 | 799 | 1258 | NAN | NAN
Valid | Zr52Co32Al16 | MMG | 770 | 812 | 1257 | NAN | NAN
Valid | Zr51Co33Al16 | MMG | 775 | 824 | 1256 | NAN | NAN
Valid | Zr54Co30Al16 | MMG | 757 | 828 | 1258 | NAN | NAN
Valid | Zr58Co26Al16 | MMG | 729 | 806 | 1258 | NAN | NAN
Valid | Zr57Co27Al16 | MMG | 735 | 780 | 1282 | NAN | NAN
Valid | Zr38.46Ti15.38Ni15.38Cu15.38Be15.40 | MMG | 658.2 | 787 | 1260 | NAN | NAN
Valid | Zr46.67Ti13.33Ni13.33Cu13.33Be13.34 | MMG | 634.3 | 690 | 1055.6 | NAN | 6
Violation: Tg >= Tx | Zr27.27Ti18.18Ni18.18Cu18.18Be18.19 | MMG | 685.6 | 669.1 | 1053.5 | NAN | 6
Valid | Zr70Ni9Cu12Al9 | MMG | 632 | 724.6 | 1116.3 | NAN | 6
Valid | Zr50Cu30Al15Y5 | MMG | 635 | 707 | 1182 | NAN | NAN
Violation: Tg >= Tx | Zr56Al16Co27Fe1 | MMG | 743 | 705 | 1190 | NAN | NAN
Valid | Zr56Al16Co24Fe4 | MMG | 741 | 792 | 1261 | NAN | NAN
Valid | Zr50Cu37Al10Pd3 | MMG | 669 | 792 | 1262 | NAN | NAN
Valid | Zr61Ti2Cu25Al12 | MMG | 641 | 717 | 1143 | NAN | NAN
Valid | Zr55Al20Co20Nb5 | MMG | 715 | 723 | 1200 | NAN | NAN
Valid | Zr55Al15Co26Nb4 | MMG | 733 | 778 | 1192 | NAN | NAN
Valid | Zr30Ti25Al20Co25 | MMG | 665 | 788 | 1313 | NAN | NAN
Valid | Zr42Cu48Al6Ag4 | MMG | 711 | 716 | 1114 | NAN | NAN
Valid | Zr45Cu40Al7Ag8 | MMG | 713 | 800 | 1185 | NAN | NAN
Valid | Zr43Cu47Al7Ag3 | MMG | 726 | 762 | 1159 | NAN | NAN
Valid | Zr43Cu45Al7Ag5 | MMG | 727 | 793 | 1156 | NAN | NAN
Valid | Zr43Cu49Al7Ag1 | MMG | 729 | 794 | 1139 | NAN | NAN
Valid | Zr40Nb1Cu54Al5 | MMG | 741 | 795 | 1170 | NAN | NAN
Valid | Zr40Nb5Cu50Al5 | MMG | 750 | 807 | 1232 | NAN | NAN
Valid | Zr40Nb3Cu52Al5 | MMG | 747 | 790 | 1243 | NAN | NAN
Valid | Zr55Al15Co25Nb5 | MMG | 740 | 789 | 1238 | NAN | NAN
Valid | Zr56Co21Al16Cu7 | MMG | 748 | 786 | 1375 | NAN | NAN
Valid | Zr56Co22Al16Cu6 | MMG | 753 | 794 | 1245 | NAN | NAN
Valid | Zr56Co23Al16Cu5 | MMG | 750 | 802 | 1245 | NAN | NAN
Valid | Zr28Y28Al22Co22 | MMG | 712 | 808 | 1244 | NAN | NAN
Valid | Zr42Cu50Al6Ag2 | MMG | 709 | 739 | 1441 | NAN | NAN
Valid | Zr42Cu50Al4Ag4 | MMG | 703 | 802 | 1194 | NAN | NAN
Valid | Zr44Cu48Al6Ag2 | MMG | 704 | 784 | 1168 | NAN | NAN
Valid | Zr42Cu42Al8Ag8 | MMG | 705 | 788 | 1167 | NAN | NAN
Valid | Zr50Cu34Al8Ag8 | MMG | 680 | 780 | 1213 | NAN | NAN
Valid | Zr46Cu46Al6Ag2 | MMG | 698 | 780 | 1149 | NAN | NAN
Valid | Cu50Zr35Ti10Al5 | MMG | 700 | 778 | 1175 | NAN | NAN
Valid | Zr48Cu40Al7Ag5 | MMG | 699 | 741 | 1158 | NAN | NAN
Valid | Zr46Cu46Al4Ag4 | MMG | 686 | 769 | 1121 | NAN | NAN
Valid | Zr50Cu38Al10Ti2 | MMG | 687 | 767 | 1169 | NAN | NAN
Valid | Zr45Cu47Al4Ag4 | MMG | 688 | 746 | 1154 | NAN | NAN
Valid | Zr44Cu48Al4Ag4 | MMG | 692 | 770 | 1156 | NAN | NAN
Valid | Zr44Cu46Al4Ag6 | MMG | 692 | 779 | 1155 | NAN | NAN
Valid | Zr46Cu38Al8Ag8 | MMG | 692 | 776 | 1175 | NAN | NAN
Valid | Zr45Cu47Al5Ag3 | MMG | 702 | 795 | 1146 | NAN | NAN
Valid | Zr48Cu42Al7Ag3 | MMG | 700 | 785 | 1162 | NAN | NAN
Valid | Zr48Cu36Ag13Al3 | MMG | 690 | 763 | 1135 | NAN | NAN
Valid | Zr55Al10Cu30Ni5 | MMG | 685 | 753 | 1169 | NAN | NAN
Valid | Zr60Al8Cu17Ni15 | MMG | 687 | 750 | 1143 | NAN | NAN
Valid | Zr70Cu19Al8Ni3 | MMG | 630 | 752 | 1143 | NAN | NAN
Valid | Zr66Al9Cu16Ni9 | MMG | 647 | 689 | 1200 | NAN | NAN
Valid | Zr48Cu40Al4Ag8 | MMG | 411 | 643 | 1274 | NAN | NAN
Valid | Zr48Cu45Al4Ga3 | MMG | 430 | 483 | 856 | NAN | NAN
Violation: Tg >= Tx | Zr40Cu50Al5Ag5 | MMG | 618 | 490 | 901 | NAN | NAN
Valid | Zr35Ti30Be30Al5 | MMG | 602 | 691 | 1036 | NAN | NAN
Valid | Zr43Cu49Al4Ag4 | MMG | 614 | 733 | 1138 | NAN | NAN
Valid | Zr62Nb5Cu25Al8 | MMG | 574 | 687 | 998 | NAN | NAN
Violation: Tg >= Tx | Zr48Cu37Al7Ag8 | MMG | 698 | 653 | 1243 | NAN | NAN
Valid | Zr50Cu42.5Al7.5 | MMG | NAN | 765 | 1125 | NAN | 10
Valid | Zr60Cu27Al8Fe5 | MMG | 696.7 | NAN | NAN | NAN | 8
Valid | Zr70Al8Cu3Ni19 | MMG | 640 | 774.2 | 1196.8 | NAN | 4
Valid | Zr70Al8Cu6Ni16 | MMG | 631 | 710 | 1220 | NAN | 1.5
Valid | Zr70Al8Cu19Ni3 | MMG | 630 | 705 | 1205 | NAN | 8
Violation: Tg >= Tx | Zr48Cu36Al9Ag7 | MMG | 710 | 689 | 1200 | NAN | 1.5
Valid | Zr70Al8Cu16Ni6 | MMG | 641 | 776 | 1151 | NAN | 10.4
Valid | Zr66Al8Cu7Ni19 | MMG | 665 | 707 | 1179 | NAN | 6
Valid | Zr48Cu43Al7Ag2 | MMG | 700 | 745 | 1227 | NAN | NAN
Valid | Zr48Cu36Al8Ag8 | MMG | 690 | 761 | 1152 | NAN | 12
Valid | Zr44Cu40Ag8Al8 | MMG | 702 | 791 | 1143 | NAN | 25
Valid | Zr48Cu36Ag8Al8 | MMG | 670 | 772 | 1166 | NAN | 15
Valid | Zr46Cu38Ag8Al8 | MMG | 690 | 771 | 1146 | NAN | 25
Valid | Zr50Cu34Ag8Al8 | MMG | 680 | 784 | 1148 | NAN | 20
Valid | Zr55Ti3Cu32Al10 | MMG | 668 | 780 | 1148 | NAN | 15
Valid | Zr61Ti2Al12Cu25 | MMG | 652 | 723 | 1188 | NAN | 3
Valid | Zr55Al10Ni5Cu30 | MMG | 661 | NAN | NAN | NAN | NAN
Valid | Zr65Cu20Al10Fe5 | MMG | 657 | NAN | NAN | NAN | NAN
Valid | Zr52.5Cu37.5Al10 | MMG | NAN | 724 | 1166 | NAN | 2
Valid | Zr50Cu37.5Al12.5 | MMG | NAN | NAN | NAN | NAN | 8
Valid | Zr47.5Cu42.5Al10 | MMG | NAN | NAN | NAN | NAN | 8
Valid | Zr72.5Fe17.5Al10 | MMG | NAN | NAN | NAN | NAN | 8
Valid | Zr60Cu25Al10Fe5 | MMG | 668.2 | NAN | NAN | NAN | 1.5
Valid | Zr55Cu30Al10Ni5 | MMG | 690 | 750.7 | 1179.9 | NAN | 4
Valid | Zr54Cu29Ni7Al10 | MMG | 719.4 | 757 | 1158 | NAN | 5.2
Valid | Zr62Cu23Fe5Al10 | MMG | 651 | 783.6 | NAN | NAN | NAN
Valid | Zr70Al8Cu11Ni11 | MMG | 633 | 751 | 1186 | NAN | 3
Valid | Zr50Ti2Al10Cu38 | MMG | 687 | 706 | 1175 | NAN | 8
Violation: Tg >= Tx | Zr55Al20Co20Cu5 | MMG | 737 | 674 | 1095 | NAN | 4
Valid | Zr48Cu36Al3Ag13 | MMG | 690 | 815 | 1285 | NAN | 5
Valid | Zr62Al8Cu17Ni13 | MMG | 675 | 753 | 1169 | NAN | 4.5
Valid | Zr61Al8Cu17Ni14 | MMG | 679 | 752 | 1352 | NAN | NAN
Valid | Zr62Cu23Al10Fe5 | MMG | 651 | 757 | 1143 | NAN | NAN
Valid | Zr64Al8Cu17Ni11 | MMG | 666 | 751 | 1186 | NAN | NAN
Valid | Zr66Al8Cu12Ni14 | MMG | 650 | 782 | 1211 | NAN | NAN
Violation: Tg >= Tx | Zr65Al8Cu17Ni10 | MMG | 658 | 648 | 1303 | NAN | NAN
Valid | Zr60Cu25Fe5Al10 | MMG | 655 | 740 | 1188 | NAN | NAN
Valid | Zr58Cu22Fe8Al12 | MMG | 591 | 767 | 1170 | NAN | NAN
Valid | Zr60Nb5Cu25Al10 | MMG | 574 | 652 | 1276 | NAN | NAN
Valid | Zr58Nb5Cu25Al12 | MMG | 575 | 654 | 1236 | NAN | NAN
Valid | Zr65Al10Cu15Ni10 | MMG | 652 | 683 | 1134 | NAN | 0.68
Valid | Zr49Ni20Ti17Cu14 | MMG | 631 | 723 | 1364 | NAN | NAN
Valid | Zr49Ti14Ni20Cu17 | MMG | 625 | 669 | 1087 | NAN | NAN
Valid | Zr49Ti17Ni20Cu14 | MMG | 631 | 674 | 1095 | NAN | 4
Violation: Tg >= Tx | Zr60Al10Cu20Ni10 | MMG | 716 | 669 | 1087 | NAN | 3
Valid | Zr30Hf25Al20Co25 | MMG | 683 | 746 | 1274 | NAN | NAN
Valid | Zr60Al10Ni10Cu20 | MMG | 666 | 750 | 1294 | NAN | 5
Valid | Zr49Ti17Ni20Cu14 | MMG | 631 | 768 | 1153 | NAN | 20
Violation: Tg >= Tx | Zr55Al10Cu30Ni5 | MMG | 680 | 669 | 1087 | NAN | 3
Violation: Tg >= Tx | Zr60Al15Cu15Ni10 | MMG | 683 | 668 | 1334 | NAN | NAN
Valid | Zr62Al10Cu18Ni10 | MMG | 676 | 766 | 1207 | NAN | NAN
Valid | Zr60Cu20Fe10Al10 | MMG | 670 | 738 | 1159 | NAN | NAN
Valid | Zr60Nb10Cu20Al10 | MMG | 573 | 757 | 1376 | NAN | NAN
Valid | Zr65Cu27.5Al1.5B6 | MMG | 639 | 662 | 1250 | NAN | NAN
Valid | Zr65Cu27.5Al5.5B2 | MMG | 640 | 684 | 1065 | NAN | NAN
Valid | Zr65Cu27.5Al3.5B4 | MMG | 644 | 716 | 1067 | NAN | NAN
Valid | Zr48Cu47.5Al4V0.5 | MMG | 422 | 738 | 1073 | NAN | NAN
Violation: Tg >= Tx | Zr44Ti4Cu36Al8Ag8 | MMG | 700 | 474 | 919 | NAN | NAN
Valid | Zr46Ti2Cu36Al8Ag8 | MMG | 696 | 738 | 1181 | NAN | 9
Valid | Zr57Cu20Al10Ni8Ti5 | MMG | 677 | 750 | 1145 | NAN | 10
Valid | Zr48Cu47.5Al4Ni0.5 | MMG | 415 | 720 | 1145 | NAN | NAN
Valid | Zr48Cu47.5Al4Fe0.5 | MMG | 419 | 470 | 920 | NAN | NAN
Valid | Zr48Cu47.5Al4Cr0.5 | MMG | 416 | 470 | 921 | NAN | NAN
Valid | Zr48Cu47.7Al4Co0.3 | MMG | 417 | 471 | 922 | NAN | NAN
Valid | Zr48Cu46.5Al4Nb1.5 | MMG | 414 | 471 | 922 | NAN | NAN
Violation: Tg >= Tx | Zr48Cu34Pd2Ag8Al8 | MMG | 699 | 471 | 908 | NAN | NAN
Valid | Zr60Cu25Al10FeAg5 | MMG | 660 | 794 | 1140 | NAN | 30
Valid | Zr70Al8Cu13.5Ni8.5 | MMG | 625 | 729.8 | 1209 | NAN | 4
Violation: Tg >= Tx | Zr42Fe6Cu36Al8Ag8 | MMG | 708 | 707 | 1171 | NAN | 10
Valid | Zr30Al22Co28Nb20 | MMG | 677 | 797 | 1238 | NAN | 4
Valid | Zr28Al24Co28Nb20 | MMG | 679 | 742 | 1234 | NAN | NAN
Valid | Zr36Al16Co28Nb20 | MMG | 665 | 742 | 1230 | NAN | NAN
Valid | Zr46Al16Co28Nb10 | MMG | 690 | 736 | 1237 | NAN | NAN
Valid | Zr56Al16Co14Fe14 | MMG | 736 | 741 | 1217 | NAN | NAN
Valid | Zr55Al15Co18Nb12 | MMG | 701 | 796 | 1283 | NAN | NAN
Valid | Zr46Cu37.6Ag8.4Al8 | MMG | 661 | 754 | 1233 | NAN | NAN
Valid | Zr53Al16Co24.8Ag6.2 | MMG | 715 | 755 | 1124 | NAN | NAN
Valid | Zr53Al16Co21.7Ag9.3 | MMG | 704 | 771 | 1258 | NAN | NAN
Valid | Zr55Al20Co22.5Nb2.5 | MMG | 738 | 744 | 1258 | NAN | NAN
Valid | Zr70Cu17.5Fe5Al7.5 | MMG | 636 | 799 | 1238 | NAN | NAN
Valid | Zr46Cu36Al8Ag8Ti2 | MMG | 696 | 718 | 1153 | NAN | 2
Valid | Zr44Cu36Al8Ag8Ti4 | MMG | 700 | 750 | 1145 | NAN | NAN
Valid | Zr42Cu36Al8Ag8Ti6 | MMG | 704 | 738 | 1181 | NAN | NAN
Valid | Zr48Cu34Ag8Al8Pd2 | MMG | 699 | 731 | 1212 | NAN | NAN
Valid | Zr46Cu36Al8Ag8Pd2 | MMG | 699 | 794 | 1140 | NAN | NAN
Valid | Zr44Cu36Al8Ag8Ni4 | MMG | 693 | 794 | 1140 | NAN | NAN
Valid | Zr44Cu36Al8Ag8Hf4 | MMG | 694 | 788 | 1129 | NAN | NAN
Valid | Zr42Cu36Al8Ag8Ni6 | MMG | 695 | 795 | 1155 | NAN | NAN
Valid | Zr42Cu36Al8Ag8Hf6 | MMG | 695 | 779 | 1131 | NAN | NAN
Valid | Zr46Cu36Al8Ag8Hf2 | MMG | 692 | 796 | 1187 | NAN | NAN
Valid | Zr46Cu36Al8Ag8Ni2 | MMG | 687 | 794 | 1147 | NAN | NAN
Valid | Zr48Cu36.7Al8Ag7.3 | MMG | 705 | 797 | 1131 | NAN | NAN
Valid | Zr46Cu36Al8Ag8Fe2 | MMG | 705 | 778 | 1123 | NAN | NAN
Valid | Zr44Cu36Al8Ag8Pd4 | MMG | 705 | 806 | 1169 | NAN | NAN
Valid | Zr46Cu36Al8Ag8Au2 | MMG | 705 | 795 | 1153 | NAN | NAN
Valid | Zr40Cu40Al10Ag10 | MMG | 710 | 799 | 1153 | NAN | NAN
Valid | Zr45Cu39.3Al7Ag8.7 | MMG | 711 | 765 | 1272 | NAN | NAN
Valid | Zr42Cu36Al8Ag8Au6 | MMG | 723 | 786 | 1154 | NAN | NAN
Valid | Zr42Cu36Al8Ag8Pd6 | MMG | 709 | 813 | 1159 | NAN | NAN
Valid | Zr46Cu36.8Al8Ag9.2 | MMG | 710 | 796 | 1155 | NAN | NAN
Valid | Zr48Cu35.2Al8Ag8.8 | MMG | 707 | 775 | 1228 | NAN | NAN
Valid | Zr42Cu36Al8Ag8Fe6 | MMG | 708 | 777 | 1131 | NAN | NAN
Valid | Zr44Cu36Al8Ag8Fe4 | MMG | 706 | 797 | 1238 | NAN | NAN
Valid | Zr44Cu36Al8Ag8Au4 | MMG | 713 | 799 | 1213 | NAN | NAN
Valid | Zr54Cu19Al15Ni10Y2 | MMG | 714 | 806 | 1153 | NAN | NAN
Valid | Zr42Cu36Al8Ag8Nb6 | MMG | 715 | 787 | 1112 | NAN | NAN
Valid | Zr53.5Al12Cu29.5Ni5 | MMG | 696 | 755 | 1218 | NAN | NAN
Valid | Zr46Cu36Al8Ag8Nb2 | MMG | 707 | 758 | 1151 | NAN | NAN
Valid | Zr44Cu36Al8Ag8Nb4 | MMG | 709 | 765 | 1150 | NAN | NAN
Valid | Zr50.5Al11Cu34.5Ni4 | MMG | 709 | 759 | 1209 | NAN | NAN
Valid | Zr50.7Al12.3Cu28Ni9 | MMG | 719 | 752 | 1146 | NAN | NAN
Valid | Zr55Al17.5Co25Nb2.5 | MMG | 745 | 799 | 1111 | NAN | NAN
Valid | Zr55Al12.5Co25Nb7.5 | MMG | 732 | 800 | 1361 | NAN | NAN
Valid | Zr53Al16.3Cu18.7Ni12 | MMG | 709 | 780 | 1390 | NAN | NAN
Valid | Zr51Cu20.7Al16.3Ni12 | MMG | 722 | 815 | 1117 | NAN | NAN
Valid | Zr51Ti5Ni10Cu25Al9 | MMG | 675 | 800 | 1132 | NAN | NAN
Valid | Zr63.5Al9Fe4.5Cu23 | MMG | 658 | 729 | NAN | NAN | 5
Valid | Zr53Cu29Ni7Al10Ho1 | MMG | 703.5 | 768 | 1186 | NAN | 6
Valid | Zr52Cu29Ni7Al10Ho2 | MMG | 700.1 | 767.2 | NAN | NAN | NAN
Valid | Zr50Cu29Ni7Al10Ho4 | MMG | 679.7 | 765.3 | NAN | NAN | NAN
Valid | Zr62Ti1.5Al9Fe4.5Cu23 | MMG | 662 | 746.2 | NAN | NAN | NAN
Valid | Zr60.5Ti3Al9Fe4.5Cu23 | MMG | 662 | 740 | 1185 | NAN | 6
Valid | Zr59Ti4.5Al9Fe4.5Cu23 | MMG | 662 | 732 | 1165 | NAN | 10
Valid | Zr57.5Ti6Al9Fe4.5Cu23 | MMG | 661 | 716 | 1153 | NAN | 8
Valid | Zr42Ti6Cu36Al8Ag8 | MMG | 704 | 705 | 1149 | NAN | 3
Valid | Zr46Hf2Cu36Al8Ag8 | MMG | 692 | 731 | 1212 | NAN | 4
Valid | Zr46Ni2Cu36Al8Ag8 | MMG | 687 | 794 | 1147 | NAN | 20
Valid | Zr44Fe4Cu36Al8Ag8 | MMG | 706 | 797 | 1131 | NAN | 25
Valid | Zr44Hf4Cu36Al8Ag8 | MMG | 694 | 799 | 1213 | NAN | 9
Valid | Zr42Pd6Cu36Al8Ag8 | MMG | 709 | 795 | 1155 | NAN | 20
Valid | Zr42Ni6Cu36Al8Ag8 | MMG | 695 | 796 | 1155 | NAN | 20
Valid | Zr42Hf6Cu36Al8Ag8 | MMG | 695 | 779 | 1131 | NAN | 25
Valid | Zr44Pd4Cu36Al8Ag8 | MMG | 705 | 796 | 1187 | NAN | 15
Valid | Zr44Ni4Cu36Al8Ag8 | MMG | 693 | 795 | 1153 | NAN | 25
Valid | Zr42Au6Cu36Al8Ag8 | MMG | 723 | 788 | 1129 | NAN | 30
Valid | Zr42Nb6Cu36Al8Ag8 | MMG | 715 | 813 | 1159 | NAN | 15
Valid | Zr44Nb4Cu36Al8Ag8 | MMG | 709 | 755 | 1218 | NAN | 4
Valid | Zr46Au2Cu36Al8Ag8 | MMG | 705 | 759 | 1209 | NAN | 9
Valid | Zr46Fe2Cu36Al8Ag8 | MMG | 705 | 799 | 1153 | NAN | 20
Valid | Zr46Pd2Cu36Al8Ag8 | MMG | 699 | 806 | 1169 | NAN | 10
Valid | Zr44Au4Cu36Al8Ag8 | MMG | 713 | 794 | 1140 | NAN | 30
Valid | Zr46Nb2Cu36Al8Ag8 | MMG | 707 | 806 | 1153 | NAN | 20
Valid | Zr59Cu27Al8Fe5Nb1 | MMG | 649 | 765 | 1150 | NAN | 10
Valid | Zr57Cu27Al8Fe5Nb3 | MMG | 723 | 772 | 1177.2 | NAN | 4
Valid | Zr55Cu27Al8Fe5Nb5 | MMG | 680.3 | 827.8 | 1169.2 | NAN | 4
Valid | Zr65Cu17.5Fe10Al7.5 | MMG | 650 | 764.2 | 1154 | NAN | 4
Valid | Zr53Al14Ni10Cu19Y4 | MMG | 668 | 689 | 1143 | NAN | 2
Valid | Zr55Ti3Hf1Cu31Al10 | MMG | 670 | 766 | 1069 | NAN | 5
Valid | Zr55Ti3Hf2Cu30Al10 | MMG | 676 | 728 | 1179 | NAN | 3
Valid | Zr55Ti3Hf3Cu29Al10 | MMG | 677 | 746 | 1127 | NAN | 3
Valid | Zr55Ti3Hf4Cu28Al10 | MMG | 694 | 746 | 1124 | NAN | 3
Valid | Zr55Ti3Hf5Cu27Al10 | MMG | 697 | 751 | 1163 | NAN | 3
Valid | Zr63Ti2Cu20Al10Fe5 | MMG | 650 | 756 | 1180 | NAN | 3
Valid | Zr61Ti4Cu20Al10Fe5 | MMG | 652 | 723 | 1153 | NAN | 2
Valid | Zr59Ti6Cu20Al10Fe5 | MMG | 656 | 707 | 1158 | NAN | 2
Valid | Zr57Ti8Cu20Al10Fe5 | MMG | 671 | 706 | 1174 | NAN | 2
Valid | Zr57Ti5Al10Cu20Ni8 | MMG | 676.7 | 703 | 1206 | NAN | 2
Valid | Zr57Ti5Al10Cu20Ni8 | MMG | 683 | 720 | 1145.2 | NAN | 10
Violation: Tg >= Tx | Zr50.7Cu28Ni9Al12.3 | MMG | 737 | 726 | 1156 | NAN | 10
Valid | Zr54Al15Ni10Cu19Y2 | MMG | 714 | 784 | 1143 | NAN | 9
Valid | Zr62.5Cu22.5Al10Fe5 | MMG | 650 | 787 | 1112 | NAN | 5
Valid | Zr62Cu22Al10Fe5Dy1 | MMG | 627 | 770 | 1173 | NAN | 20
Valid | Zr50.7Cu28Al12.3Ni9 | MMG | 719 | 738 | NAN | NAN | 0.04
Valid | Zr46.53Cu43.56Al8.91Nb1 | MG | 724 | 780 | 1158 | NAN | 7
Valid | Zr46.06Cu43.12Al8.82Nb2 | MMG | 718.9 | 778.5 | 1166.7 | NAN | NAN
Valid | Zr45.59Cu42.68Al8.73Nb3 | MMG | 725.3 | 768.3 | 1164.6 | NAN | NAN
Valid | Zr44.65Cu41.8Al8.55Nb5 | MMG | 725.7 | 761.1 | 1164.9 | NAN | NAN
Valid | Zr60Cu25Al10Fe4Ag1 | MMG | 668.3 | 756.5 | 1160.4 | NAN | NAN
Valid | Zr60Cu25Al10Fe3Ag2 | CMG | 667.3 | 753 | 1180.4 | NAN | 5
Valid | Zr60Cu25Al10Fe2Ag3 | MMG | 665.5 | 754.6 | 1182 | NAN | 8
Valid | Zr60Cu25Al10Fe1Ag4 | MMG | 664.7 | 748.9 | 1201.6 | NAN | 6
Valid | Zr65Al7.5Cu17.5Ni10 | MMG | 656 | 741.5 | 1207.9 | NAN | 4
Valid | Zr61Al12.2Cu21.8Ni5 | MMG | 665 | 735 | 1167 | NAN | 16
Valid | Zr53Cu19Al14Ni10Y4 | MMG | 668 | 750 | 1159 | NAN | NAN
Valid | Zr62.5Fe5Al10Cu22.5 | MMG | 651 | 766 | 1069 | NAN | NAN
Valid | Zr65Cu17.5Ni10Al7.5 | MMG | 657 | 770 | 1184 | NAN | NAN
Valid | Zr60Cu22.5Fe7.5Al10 | MMG | 657 | 736 | 1168 | NAN | NAN
Valid | Zr60Cu27.5Fe2.5Al10 | MMG | 658 | 760 | 1195 | NAN | NAN
Valid | Zr61.6Cu18.4Fe8Al12 | MMG | 585 | 757 | 1196 | NAN | NAN
Valid | Zr54.5Cu25.6Fe8Al12 | MMG | 598 | 645 | 1277 | NAN | NAN
Valid | Zr60Nb7.5Cu22.5Al10 | MMG | 574 | 658 | 1276 | NAN | NAN
Valid | Zr60Nb2.5Cu27.5Al10 | MMG | 575 | 658 | 1243 | NAN | NAN
Valid | Zr31Ti27Be26Cu10V6 | MMG | 610 | 650 | 1229 | NAN | NAN
Violation: Tg >= Tx | Zr48Cu29Ni7Al10Ho6 | MMG | 674.65 | 666 | 1027 | NAN | NAN
Valid | Zr65Al7.5Cu17.5Ni10 | MMG | 656.5 | 746.25 | NAN | NAN | NAN
Valid | Zr58Al18.8Ni18.8Ti4.4 | MMG | 695 | 735.6 | 1167.6 | NAN | 16
Valid | Zr46Cu37.64Al8Ag8.36 | MMG | 703 | 754 | 1292 | NAN | NAN
Valid | Zr48Cu37.71Al8Ag6.29 | MMG | 706 | 776 | 1127 | NAN | NAN
Valid | Zr65.3Al6.5Cu20Ni8.2 | MMG | 640 | 776 | 1128 | NAN | NAN
Valid | Zr31Ti27Be26Cu10Al6 | MMG | 607 | 713 | 1277 | NAN | NAN
Valid | Zr31Ti27Be26Cu10Ni6 | MMG | 610 | 678 | 1060 | NAN | NAN
Valid | Zr31Ti27Be26Cu10Cr6 | MMG | 611 | 682 | 1023 | NAN | NAN
Valid | Zr31Ti27Be26Cu10Fe6 | MMG | 617 | 678 | 1018 | NAN | NAN
Valid | Zr31Ti27Be26Cu10Ag6 | MMG | 620 | 685 | 1037 | NAN | NAN
Violation: Tg >= Tx | Zr51Cu20.7Ni12Al16.3 | MMG | 722 | 675 | 1057 | NAN | NAN
Valid | Zr48Nb8Cu12Fe8Be24 | MMG | 658 | 800 | 1132 | NAN | 3
Valid | Zr65Al7Fe7Co7Ni7Cu7 | MMG | NAN | 751 | 1071 | NAN | 8
Valid | Zr65Al7Fe7Co7Ni7Pd7 | MMG | NAN | NAN | NAN | NAN | 1.6
Valid | Zr65Al7Fe7Co7Ni7Ag7 | MMG | NAN | NAN | NAN | NAN | 1.6
Valid | Zr20Ti20Cu20Ni20Be20 | MMG | NAN | NAN | NAN | NAN | 1.6
Valid | Zr48Nb8Cu14Ni12Be18 | MMG | 656 | NAN | NAN | NAN | 3
Valid | Zr44Ti11Cu10Ni10Be25 | MMG | 625 | 724 | 1072 | NAN | 8
Valid | Zr63Al11.4Cu9.3Ni16.3 | MMG | 663.3 | 739 | 1206 | NAN | 10
Valid | Zr65Al8.7Cu14.4Ni11.9 | MMG | 647 | 732.2 | 1164.3 | NAN | 6.5
Valid | Zr63Al11.4Cu9.3Ni16.3 | MMG | 663.3 | 709.5 | 1164.8 | NAN | 4
Valid | Zr72.5Cu17.5Fe2.5Al7.5 | MMG | 643 | 732.2 | 1164.3 | NAN | 6.5
Valid | Zr59.2Cu24.2Fe8.6Al7.5 | MMG | 679 | 708 | 1160 | NAN | 2
Valid | Zr60.6Al13.6Cu18.3Ni7.5 | MMG | 693 | 777 | 1223 | NAN | NAN
Valid | Zr65Al8.7Cu14.4Ni11.9 | MMG | 647 | 773 | 1218 | NAN | NAN
Valid | Zr64Al10.1Cu11.7Ni14.2 | MMG | 657.9 | 709.5 | 1164.8 | NAN | 4
Valid | Zr53Al16Co23.25Ag7.75 | MMG | 690 | 717.3 | 1158.5 | NAN | 5
Valid | Zr65.5Al5.6Cu22.4Ni6.5 | MMG | 636 | 739 | 1253 | NAN | NAN
Valid | Zr59.2Cu25.4Fe9.1Al6.3 | MMG | 661 | 757 | 1271 | NAN | NAN
Valid | Zr59.2Cu24.8Fe8.9Al6.9 | MMG | 658 | 759 | 1202 | NAN | NAN
Valid | Zr51.6Al22.19Ni22.19Ti4 | MMG | 730 | 747 | 1230 | NAN | NAN
Valid | Zr57Nb5Al10Cu15.4Ni12.6 | MMG | NAN | 779 | 1242 | NAN | NAN
Valid | Zr57Nb5Cu15.4Ni12.6Al10 | MMG | 677 | NAN | NAN | NAN | NAN
Valid | Zr52.54Al22.73Ni22.73Ti2 | MMG | 731 | 750 | NAN | NAN | 10
Valid | Zr28Ti24Be23Cu9Ni10Cr6 | MMG | 662 | 780 | 1233 | NAN | NAN
Valid | Zr28Ti24Be23Cu9Ni10V6 | MMG | 629 | 712 | 1092 | NAN | NAN
Valid | Zr28Ti24Be23Cu9Ni10Fe6 | MMG | 639 | 680 | 1047 | NAN | NAN
Valid | Zr28Ti24Be23Cu9Ni10Al6 | MMG | 635 | 683 | 1076 | NAN | NAN
Valid | Zr45Nb8Cu13Ni4Be22Fe8 | MMG | 652 | 687 | 1061 | NAN | NAN
Valid | Zr28Ti24Be23Cu9Ni10Ag6 | MMG | 638 | 724 | 1196 | NAN | NAN
Valid | Zr64Al10.1Cu14.2Ni11.7 | MMG | 658 | 691 | 1075 | NAN | NAN
Valid | Zr67.5Cu17.5Fe7.5Al7.5 | MMG | 633 | 761 | 1141 | NAN | NAN
Valid | Zr51.9Cu23.3Ni10.5Al14.3 | MMG | 705 | 801 | NAN | NAN | 5
Valid | Zr64Al10.1Cu11.7Ni14.2 | MMG | 657.9 | 717.3 | 1158.5 | NAN | 5
Valid | Zr63.8Al11.4Cu7.6Ni17.2 | MMG | 671 | 750 | 1309 | NAN | NAN
Valid | Zr64.5Al9.2Cu13.1Ni13.2 | MMG | 658 | 745 | 1121 | NAN | NAN
Valid | Zr64.5Al11.5Cu8.5Ni15.5 | MMG | 640 | 745 | 1188 | NAN | NAN
Valid | Zr28Ti24Be23Ni10Cu9V6 | MMG | 635 | 677 | 1064 | NAN | NAN
Valid | Zr47.8Al10.7Cu32.8Ni8.7 | MMG | 712 | 758 | 1211 | NAN | NAN
Valid | Zr51.9Al14.3Cu23.3Ni10.5 | MMG | 710 | 804 | 1109 | NAN | NAN
Valid | Zr64.8Al8.3Cu15.5Ni11.4 | MMG | 653 | 704 | 1142 | NAN | NAN
Valid | Zr28Ti24Be23Ni10Cu9Al6 | MMG | 642 | 685 | 1087 | NAN | NAN
Valid | Zr28Ti24Be23Ni10Cu9Cr6 | MMG | 637 | 686 | 1071 | NAN | NAN
Valid | Zr28Ti24Be23Ni10Cu9Ag6 | MMG | 633 | 682 | 1074 | NAN | NAN
Valid | Zr28Ti24Be23Ni10Cu9Fe6 | MMG | 643 | 694 | 1107 | NAN | NAN
Valid | Zr44Ti11Cu9.8Ni10.2Be25 | MMG | NAN | NAN | NAN | NAN | NAN
Valid | Zr63.5Al10.7Cu10.7Ni15.1 | MMG | 653 | 733 | 1127 | NAN | NAN
Valid | Zr55.8Al19.4Co12.4Cu12.4 | MMG | NAN | NAN | NAN | NAN | 5
Valid | Zr63.5Al10.7Cu10.7Ni15.1 | MMG | 658.4 | 729.9 | 1165.8 | NAN | 6
Valid | Zr57Cu15.4Ni12.6Al10Nb5 | MMG | 682 | 742 | 1115 | NAN | 11.2
Valid | Zr45Nb10Cu13Ni2Be22Fe8 | MMG | 655 | 720 | 1126 | 10 | NAN
Valid | Zr62.5Al12.5Cu7.95Ni17.45 | MMG | 669 | 756 | 1143 | NAN | NAN
Valid | Zr62.5Al12.1Cu7.95Ni17.45 | MMG | 669 | 754 | 1157 | NAN | NAN
Valid | Zr52.5Cu17.9Ni14.6Al10Ti5 | MMG | 675 | 727 | 1090 | NAN | 10
Valid | Zr30Hf25Al20Co10Ni10Cu5 | MMG | 775 | NAN | 1337 | 10 | 12
Valid | Zr46Cu27.64Ag8.36Al8Be10 | MMG | 697 | 813 | 1129 | NAN | 35
Valid | Zr50.193Cu27.72Ni8.91Al12.177Y1 | MMG | 727 | 780 | 1137 | NAN | 9
Valid | Zr49.686Cu27.44Ni8.82Al12.054Y2 | MMG | 722 | 779 | 1116 | NAN | 9
Valid | Zr49.179Cu27.16Ni8.73Al11.931Y3 | MMG | 709 | 767 | 1112 | NAN | 9
Valid | Zr62.5Al12.1Cu7.95Ni17.45 | MMG | 672.3 | 743.8 | 1172.2 | NAN | 7.5
Valid | Zr56.5Al17.96Ni17.96Ti7.58 | MMG | 658 | 714 | 1173 | NAN | NAN
Valid | Zr52.25Al19Co19Cu4.75Ag5 | MMG | 747 | 806 | 1220 | NAN | 16
Valid | Zr55.8Al19.4Co7.44Cu17.36 | MMG | NAN | NAN | NAN | NAN | 3
Valid | Zr55.8Al19.4Co17.36Cu7.44 | MMG | NAN | NAN | NAN | NAN | 12
Valid | Zr55.8Al19.4Co14.88Cu9.92 | MMG | NAN | NAN | NAN | NAN | 8
Valid | Zr41Be22.5Ti14Cu12.5Ni8C2 | MMG | 628 | 683 | 997 | NAN | NAN
Valid | Zr41Ti14Cu12.5Ni2Be22.4C8 | MMG | 629 | 727 | 992 | NAN | 3
Valid | Zr61Ti2Nb2Al7.5Ni10Cu17.5 | MMG | 649 | NAN | 1157 | NAN | 20
Valid | Zr61.5Al10.7Cu13.65Ni14.15 | MMG | 669.9 | 737.5 | 1154.6 | NAN | 5.5
Valid | Zr61.5Al10.7Cu13.65Ni14.15 | MMG | 669.9 | 737.5 | 1154.6 | NAN | 5.5
Valid | Zr41Ti14Cu12.5Ni8Be22.5C2 | MMG | 628 | 683 | 997 | NAN | 5
Valid | Zr26Ti10Cu8Ni8Be20Y4Mg24 | MMG | 650 | 700 | 951 | NAN | 5
Valid | Zr46Cu30.14Ag8.36Al8Be7.5 | MMG | 705 | 811 | NAN | NAN | 73
Valid | Zr41.2Ti13.8Ni10Cu12.5Be22.5 | MMG | 625 | 705 | 1001 | NAN | 6
Valid | Zr41Nb14Cu12.5Ni2Be22.5Fe8 | MMG | 652 | 728 | 1193 | NAN | NAN
Valid | Zr58.9Cu21.85Fe4.75Al9.5Ag5 | MMG | 663 | 747 | 1189 | NAN | 5
Valid | Zr56.25Al18.75Co18.75Cu6.25 | MMG | NAN | NAN | NAN | NAN | 10
Valid | Zr46.75Ti8.25Cu7.5Ni10Be27.5 | MMG | NAN | NAN | NAN | NAN | NAN
Valid | Zr41.2Ti13.8Cu12.5Ni10Be22.5 | MMG | 623 | 705 | NAN | 8 | 50
Valid | Zr50Ti4Y1Al10Cu25Ni7Co2Fe1 | MMG | 671 | 729 | NAN | 1.2 | 16
Valid | Zr55Ti4Y1Al10Cu20Ni7Co2Fe1 | MMG | 658 | 720 | NAN | NAN | 7
Valid | Zr55Ti4Y1Al12Cu18Ni7Co2Fe1 | MMG | 656 | 717 | NAN | NAN | 5
Valid | Zr47.5Cu36.1Ti1.9Al9.5Y5 | MMG | 664 | 721 | 1145 | NAN | 6
Valid | Zr48.5Cu36.86Ti1.94Al9.7Y3 | MMG | 665 | 736 | 1146 | NAN | 16
Valid | Zr49Cu37.24Ti1.96Al9.8Y2 | MMG | 671 | 739 | 1148 | NAN | 20
Valid | Zr49.5Cu37.62Ti1.98Al9.9Y1 | MMG | 681 | 741 | 1145 | NAN | 18
Valid | Zr57.66Cu21.39Fe4.65Al9.3Ag7 | MMG | 664 | 751 | 1191 | NAN | 4
Valid | Zr61.38Cu22.77Fe4.95Al9.9Ag1 | MMG | 656 | 753 | 1175 | NAN | 4
Valid | Zr36Nb12Cu10Ni8Be20Y2Mg12 | MMG | 653 | 733 | 1029 | NAN | 5
Valid | Zr60.14Cu22.31Fe4.85Al9.7Ag3 | MMG | 658 | 743 | 1181 | NAN | 10
Valid | Zr54.45Al19.8Co19.8Cu4.95Ag1 | MMG | 739 | 813 | 1275 | NAN | 10
Valid | Zr53.35Al19.4Co19.4Cu4.85Ag3 | MMG | 740 | 805 | 1246 | NAN | 16
Valid | Zr51.15Al18.6Co18.6Cu4.65Ag7 | MMG | 753 | 806 | 1222 | NAN | 14
Valid | Zr56.25Al18.75Co15.625Cu9.375 | MMG | NAN | NAN | NAN | NAN | 8
Valid | Zr55Al20Co20Cu5 | MMG | 737 | 815 | 1285 | NAN | 5
Valid | Zr63.5Al10.7Cu10.7Ni15.1 | MMG | 658.4 | 729.9 | 1165.8 | NAN | 6
Valid | Zr41.25Ti13.75Cu12.5Ni10Be22.5 | MMG | NAN | NAN | NAN | NAN | NAN
Valid | Zr56.2Cu6.9Ni5.6Ti13.8Nb5Be12.5 | MMG | 707 | 736 | 1168 | NAN | NAN
Valid | Zr40Be21.5Ti15Cu11Ni11Y1Mg0.5 | MMG | 630 | 674 | 975 | NAN | NAN
Valid | Zr62.5Al12.1Cu7.95Ni17.45 | MMG | 672.3 | 743.8 | 1172.2 | NAN | 7.5
Valid | Zr20Ti20Hf20Cu10Ni10Be20 | MMG | 643 | 695 | NAN | NAN | 5
Valid | Zr57.66Cu21.39Fe4.65Al9.3Ag7 | MMG | 664 | 751 | 1191 | NAN | 4
Valid | Zr58.9Cu21.85Fe4.75Al9.5Ag5 | MMG | 663 | 747 | 1189 | NAN | 5
Valid | Zr60.14Cu22.31Fe4.85Al9.7Ag3 | MMG | 658 | 743 | 1181 | NAN | 10
Valid | Zr61.38Cu22.77Fe4.95Al9.9Ag1 | MMG | 656 | 753 | 1175 | NAN | 4
Valid | Zr40Ti15Cu11Ni11Be21.5Y1Mg0.5 | MMG | 630 | 674 | 975 | NAN | 5
Valid | Zr36Nb12Cu10Ni6Fe2Be20Y2Mg12 | MMG | 670 | 712 | 1029 | NAN | 5
Valid | Zr51.15Al18.6Co18.6Cu4.65Ag7 | MMG | 753 | 806 | 1222 | NAN | 14
Valid | Zr54.45Al19.8Co19.8Cu4.95Ag1 | MMG | 739 | 813 | 1275 | NAN | 10
Valid | Zr62Cu23Fe5Al10 | MMG | 651 | 751 | 1186 | NAN | 3
Valid | Zr40Hf10Ti4Y1Al10Cu25Ni7Co2Fe1 | MMG | 679 | NAN | NAN | NAN | 14
Valid | Zr35Hf17.5Ti5.5Al12.5Co7.5Ni12Cu10 | MMG | 725 | NAN | 1206 | NAN | 18
Valid | Zr16.7Ti16.7Hf16.7Cu16.7Ni16.7Be16.7 | MMG | 681 | 751 | NAN | NAN | 15
Valid | Zr56Cu24Al9Ni7Ti4 | MMG | 666 | 719 | 1150 | NAN | 6
Valid | Zr56Cu24Al9Ni7Ti3Ag1 | MMG | 665 | 729 | 1149 | NAN | 6
Valid | Zr56Cu24Al9Ni7Ti2Ag2 | MMG | 663 | 756 | 1149 | NAN | 6
Valid | Zr56Cu24Al9Ni7Ti1Ag3 | MMG | 660 | 760 | 1154 | NAN | 6
Valid | Zr56Cu24Al9Ni7Ag4 | MMG | 663 | 766 | 1152 | NAN | 6
Violation: Tg >= Tx | Zr25.0Ti25.0Hf25.0Nb12.5Mo12.5 | MMG | 914 | 821 | 1336 | NAN | NAN
Violation: Tg >= Tx | Zr20.0Hf20.0Ti20.0Cu20.0Co20.0 | CMA | 741 | 726 | 1226 | NAN | NAN
Violation: Tg >= Tx | Zr28.6Ti14.3Hf14.3V14.3Nb28.6 | CMA | 899 | 818 | 1319 | NAN | NAN
Violation: Tg >= Tx | Zr20.0Hf20.0Ti20.0Cu20.0Fe20.0 | CMA | 734 | 722 | 1220 | NAN | NAN
Violation: Tg >= Tx | Zr25.0Ti25.0Hf25.0V12.5Nb12.5 | CMA | 829 | 755 | 1318 | NAN | NAN
Violation: Tg >= Tx | Zr25.0Ti25.0Hf25.0Nb12.5Ta12.5 | CMA | 876 | 809 | 1300 | NAN | NAN
Valid | Zr41.2Ti13.8Cu12.5Ni10Be22.5 | CMA | 620 | 677 | 993 | NAN | 50
Valid | Zr47Cu46Al7 | MMG | 705 | 781 | 1163 | NAN | 3
Valid | Zr56Cu44 | MMG | 669 | 719 | 1206 | NAN | 2
Valid | Zr70Ni30 | CMG | 662 | 692 | 1343 | NAN | 2
Valid | Zr65Cu15Al10Ni10 | MMG | 652 | NAN | NAN | NAN | NAN
Valid | Zr54.45Cu29.7Ni4.95Al9.9Fe1 | MMG | 684 | NAN | NAN | NAN | NAN
Valid | Zr49Cu46Al5 | MMG | 694 | NAN | NAN | NAN | NAN
Valid | Zr47.5Cu 47.5Al5 | MMG | 702 | NAN | NAN | NAN | NAN
Valid | Zr65Al7.5Ni10Cu17.5 | MMG | NAN | NAN | NAN | NAN | NAN
Violation: Tx >= Tl | Zr41.2Ti13.8Cu12.5Ni10Be22.5 | MMG | 618 | 701 | 618 | 1.5 | NAN
Valid | Zn38Mg12Ca32Yb18 | MMG | 395 | NAN | 395 | NAN | NAN
Violation: Tx >= Tl | Zn20Ca20Sr20Yb20Li11Mg9 | MMG | 323 | 348 | 323 | NAN | 3
Valid | Zr38.46Ti15.38Ni15.38Cu15.38Be15.40 | MMG | 658.2 | 787 | 1260 | NAN | NAN
Valid | Zr46.67Ti13.33Ni13.33Cu13.33Be13.34 | MMG | 634.3 | 690 | 1055.6 | NAN | 6
Violation: Tg >= Tx | Zr27.27Ti18.18Ni18.18Cu18.18Be18.19 | MMG | 685.6 | 669.1 | 1053.5 | NAN | 6
Valid | Zr46Cu46Al8 | CMA | 715 | 771 | 1163 | NAN | 5
Valid | Zr47Cu36.8Ag9.2Al7 | CMA | 704 | 783 | 1242 | NAN | 20
Valid | Zr47Cu37.64Ag8.36Al7 | CMA | 702 | 782 | 1123 | NAN | 20
Valid | Zr47Cu38.33Ag7.67Al7 | CMG | 703 | 781 | 1125 | NAN | 20
Valid | Zr47Cu39.43Ag6.57Al7 | CMG | 709 | 774 | 1118 | NAN | 20
Valid | Zr45Cu38.4Ag9.6Al7 | CMG | 710 | 783 | 1208 | NAN | 20
Valid | Zr45Cu39.27Ag8.73Al7 | CMG | 711 | 785 | 1154 | NAN | 20
Valid | Zr45Cu40Ag8Al7 | MMG | 713 | 786 | 1159 | NAN | 20
Valid | Zr43Cu41.67Ag8.33Al7 | MMG | 738 | 770 | 1127 | NAN | 20
Valid | Zr50Cu33.6Ag8.4Al8 | CMA | 703 | 774 | 1155 | NAN | 20
Valid | Zr50Cu35Ag7Al8 | CMA | 701 | 764 | 1138 | NAN | 20
Valid | Zr48Cu33Ag11Al8 | CMG | 706 | 770 | 1218 | NAN | 20
Valid | Zr48Cu35.2Ag8.8Al8 | CMG | 707 | 762 | 1132 | NAN | 20
Valid | Zr48Cu36Ag8Al8 | CMG | 706 | 777 | 1129 | NAN | 20
Valid | Zr48Cu36.67Ag7.33Al8 | MMG | 705 | 778 | 1122 | NAN | 20
Valid | Zr48Cu37.71Ag6.29Al8 | MMG | 706 | 778 | 1127 | NAN | 20
Valid | Zr48Cu38.5Ag5.5Al8 | MMG | 707 | 779 | 1127 | NAN | 20
Valid | Zr46Cu36.8Ag9.2Al8 | MMG | 710 | 776 | 1228 | NAN | 20
Valid | Zr46Cu37.64Ag8.36Al8 | CMA | 703 | 775 | 1126 | NAN | 20
Valid | Zr46Cu37.64Ag8.36Al8 | MMG | 704 | 776 | 1130 | NAN | 20
Valid | Zr46Cu38.33Ag7.67Al8 | MMG | 710 | 778 | 1120 | NAN | 20
Valid | Zr53Cu31.67Ag6.33Al9 | CMG | 711 | 767 | 1129 | NAN | 20
Valid | Zr51Cu32.73Ag7.27Al9 | CMG | 703 | 758 | 1144 | NAN | 20
Valid | Zr49Cu35Ag7Al9 | CMG | 708 | 767 | 1242 | NAN | 20
Valid | Cu43Zr43Al7Ag7 | CMG | 722 | 794 | NAN | NAN | 8
Valid | Zr41.2Ti13.8Cu12.5Ni10Be22.5 | MMG | 623 | 672 | 996 | NAN | 25
Valid | Pd40Cu30Ni10P20 | MMG | 575 | 670 | 840 | NAN | 72
Valid | La62Al14Cu11.3Ag2.7Ni5Co5 | MMG | 422 | 482 | 727 | NAN | 20
Valid | La65Al14Cu9.2Ag1.8Ni5Co5 | MMG | 419 | 459 | 687 | NAN | 35
Valid | Zr60Cu30Al10 | MMG | 663 | 755 | 1207 | NAN | 8
Valid | Zr60Cu27.5Fe2.5Al10 | MMG | 658 | 757 | 1193 | NAN | 10
Valid | Zr60Cu25Fe5Al10 | MMG | 655 | 767 | 1175 | NAN | 20
Valid | Zr60Cu22.5Fe7.5Al10 | MMG | 657 | 760 | 1185 | NAN | 15
Violation: Tx >= Tl | Zr60Cu20Fe10Al10 | MMG | 670 | 756 | 119 | NAN | 10
Valid | Zr62.5Fe5Al10Cu22.5 | MMG | 651 | 770 | 1173 | NAN | 20
Valid | Fe71Nb4.8Zr1.2B23 | MMG | 825 | 877 | 1507 | NAN | 2
Valid | Fe71Nb4.8Zr1.2B23 | MMG | 816 | 857 | 1453 | NAN | 1.5
Valid | Cu38Zr46Al8Ag8 | MMG | 690 | 784 | 1148 | NAN | NAN
Valid | Cu36Zr48Al8Ag8 | MMG | 670 | 771 | 1146 | NAN | NAN
Valid | Cu45Zr45Al5Nb5 | MMG | 710 | 752 | 1182 | NAN | NAN
Valid | Ca60Mg17.5Zn22.5 | MMG | 380 | 423 | NAN | NAN | 7